## INYECCIÓN
CLIENTE | REFERENCIA | DENOMINACIÓN | IMAGEN | NORMA- VERSION | ENSAYO REALIZADO | CARACTERISTICA A EVALUAR | RESULTADO | REPORTE
VW | 5NA853675R-P | VW LETRAS 4MOTION CQ2 |  | DIN 53100 - F :Prueba de Acetico Glacial | Stress Test | Las piezas no deberan presentar fracturas ni algun otro defecto despues de ensayo | OK - NOK | IMAGEN
| 17A853688R-B | VW371MX BASE "SPORT" DCH. |  | N/A | N/A | N/A | N/A | N/A
| 17A853689H-B | VW371MX BASE "SPORT" IZQ. |  | N/A | N/A | N/A | N/A | N/A
| 17A853675L-P | VW Siglas GLI |  | DIN 53100 - F :Prueba de Acetico Glacial | Stress Test | Las piezas no deberan presentar fracturas ni algun otro defecto despues de ensayo | OK - NOK | IMAGEN
| 17A853679D-P | VW Letras Conjunto rejilla GLI VW371 |  | DIN 53100 - F :Prueba de Acetico Glacial | Stress Test | Las piezas no deberan presentar fracturas ni algun otro defecto despues de ensayo | OK - NOK | IMAGEN
| 17A853679D-B | VW Base Conjunto Rejilla GLI VW371 |  | N/A | N/A | N/A | N/A | N/A
| 17A853630B-B | VW BASE EMBLEMA JETTA TRAS |  | N/A | N/A | N/A | N/A | N/A
| 17A853630B-P | VW INSERTO EMBLEMA JETTA TRAS |  | DIN 53100 - F :Prueba de Acetico Glacial | Stress Test | Las piezas no deberan presentar fracturas ni algun otro defecto despues de ensayo | OK - NOK | IMAGEN
| 2GJ853675C-P2 | VW LETRAS 4MOTION INV CQ2 |  | N/A | N/A | N/A | N/A | N/A
| 2GJ853675C-P | VW - Base Placa 4MOTION VW316 Mx trasera INV |  | DIN 53100 - F :Prueba de Acetico Glacial | Stress Test | Las piezas no deberan presentar fracturas ni algun otro defecto despues de ensayo | OK - NOK | IMAGEN
| 571853425A-P1 | VW Logo RLine VW336Mx |  | DIN 53100 - F :Prueba de Acetico Glacial | Stress Test | Las piezas no deberan presentar fracturas ni algun otro defecto despues de ensayo | OK - NOK | IMAGEN
| 57N853688-P | VW Logo RLine FRONT BASE VW336Mx |  | DIN 53100 - F :Prueba de Acetico Glacial | Stress Test | Las piezas no deberan presentar fracturas ni algun otro defecto despues de ensayo | OK - NOK | IMAGEN
| 5H0853675C-B | VW Base Placa 4MOTION VW380 traser |  | N/A | N/A | N/A | N/A | N/A
| 57N853687-P1 | VW Monograma SEL-Base Turbo VW336 |  | DIN 53100 - F :Prueba de Acetico Glacial | Stress Test | Las piezas no deberan presentar fracturas ni algun otro defecto despues de ensayo | OK - NOK | IMAGEN
| 57N853687-P2 | VW Insertos Turbo VW336 CQ2 |  | N/A | N/A | N/A | N/A | N/A
| 57N853687A-P | VW Monog TIGUAN negro VW336 |  | N/A | N/A | N/A | N/A | N/A
| 57N853687B-P | VW SIGLA SE NEGRO |  | N/A | N/A | N/A | N/A | N/A
| 2GJ853687E-P | VW MONOGRAMA TAOS VW316MX |  | DIN 53100 - F :Prueba de Acetico Glacial | Stress Test | Las piezas no deberan presentar fracturas ni algun otro defecto despues de ensayo | OK - NOK | IMAGEN
BMW | 5A4BAC8-04-P | BMW X3 MPA G45 |  | DIN 53100 - F :Prueba de Acetico Glacial | Stress Test | Las piezas no deberan presentar fracturas ni algun otro defecto despues de ensayo | OK - NOK | IMAGEN
| 5A4BAC9-04-P | 5A4BAC9-04 |  | M50
| 5A4BAD2-01-P | BBA G48 |  | DIN 53100 - F :Prueba de Acetico Glacial | Stress Test | Las piezas no deberan presentar fracturas ni algun otro defecto despues de ensayo | OK - NOK | IMAGEN
| 9851533-02-P | BMW X3 G45 (New design) |  | DIN 53100 - F :Prueba de Acetico Glacial | Stress Test | Las piezas no deberan presentar fracturas ni algun otro defecto despues de ensayo | OK - NOK | IMAGEN
| 9851404-01-P2 | BMW 3 G45/G48 CQ4 |  | DIN 53100 - F :Prueba de Acetico Glacial | Stress Test | Las piezas no deberan presentar fracturas ni algun otro defecto despues de ensayo | OK - NOK | IMAGEN
| 9851404-01-P3 | BMW 0 G45/G48 CQ4 |  | DIN 53100 - F :Prueba de Acetico Glacial | Stress Test | Las piezas no deberan presentar fracturas ni algun otro defecto despues de ensayo | OK - NOK | IMAGEN
| 9851402-01-P3 | BMW e G45/G48 CQ4 |  | DIN 53100 - F :Prueba de Acetico Glacial | Stress Test | Las piezas no deberan presentar fracturas ni algun otro defecto despues de ensayo | OK - NOK | IMAGEN
| 9851402-01-P1 | BMW 4 G45/G48 CQ4 |  | DIN 53100 - F :Prueba de Acetico Glacial | Stress Test | Las piezas no deberan presentar fracturas ni algun otro defecto despues de ensayo | OK - NOK | IMAGEN
| 9851402-01-P2 | BMW d G45/G48 CQ4 |  | DIN 53100 - F :Prueba de Acetico Glacial | Stress Test | Las piezas no deberan presentar fracturas ni algun otro defecto despues de ensayo | OK - NOK | IMAGEN
| 9851403-01-P1 | BMW 2 G45/G48 CQ4 |  | DIN 53100 - F :Prueba de Acetico Glacial | Stress Test | Las piezas no deberan presentar fracturas ni algun otro defecto despues de ensayo | OK - NOK | IMAGEN
| 5A9D100-01-P2 | BMW Xdrive inserto inferior G45 |  | N/A | N/A | N/A | N/A | N/A
| 9851399-01-P | BMW G45/G48 INS."XDRIVE" |  | N/A | N/A | N/A | N/A | N/A
| 9851407-01-P | BMW inserto trasero Xdrive G48 |  | N/A | N/A | N/A | N/A | N/A
| 9851402-01-P4 | BMW 5 G45/G48 CQ4 |  | DIN 53100 - F :Prueba de Acetico Glacial | Stress Test | Las piezas no deberan presentar fracturas ni algun otro defecto despues de ensayo | OK - NOK | IMAGEN
| 9851404-01-P1 | BMW L G45/G48 CQ4 |  | DIN 53100 - F :Prueba de Acetico Glacial | Stress Test | Las piezas no deberan presentar fracturas ni algun otro defecto despues de ensayo | OK - NOK | IMAGEN
| 9851673-01-P | BMW 3 G50 CQ4 |  | DIN 53100 - F :Prueba de Acetico Glacial | Stress Test | Las piezas no deberan presentar fracturas ni algun otro defecto despues de ensayo | OK - NOK | IMAGEN
| 9851674-01-P1 | BMW 18 G50 CQ2 |  | DIN 53100 - F :Prueba de Acetico Glacial | Stress Test | Las piezas no deberan presentar fracturas ni algun otro defecto despues de ensayo | OK - NOK | IMAGEN
| 9851404-01-PK2 | BMW 3 CQ4 |  | DIN 53100 - F :Prueba de Acetico Glacial | Stress Test | Las piezas no deberan presentar fracturas ni algun otro defecto despues de ensayo | OK - NOK | IMAGEN
| 9851403-01-PK1 | BMW 2 CQ4 |  | DIN 53100 - F :Prueba de Acetico Glacial | Stress Test | Las piezas no deberan presentar fracturas ni algun otro defecto despues de ensayo | OK - NOK | IMAGEN
| 9851404-01-PK3 | BMW 0 CQ4 |  | DIN 53100 - F :Prueba de Acetico Glacial | Stress Test | Las piezas no deberan presentar fracturas ni algun otro defecto despues de ensayo | OK - NOK | IMAGEN
| 9851398-01-PK | BASE XDRIVE G45 CQ2 |  | DIN 53100 - F :Prueba de Acetico Glacial | Stress Test | Las piezas no deberan presentar fracturas ni algun otro defecto despues de ensayo | OK - NOK | IMAGEN
| 9851533-02-PK | BMW X3 G45 CQ2 |  | DIN 53100 - F :Prueba de Acetico Glacial | Stress Test | Las piezas no deberan presentar fracturas ni algun otro defecto despues de ensayo | OK - NOK | IMAGEN
DAIMLER | 1878188080-P | Daimler T. N. Standoff Vane |  | N/A | N/A | N/A | N/A | N/A
| 1878188050-P | Daimler T. N. Panel Vane |  | N/A | N/A | N/A | N/A | N/A
| 1878188010-P | Daimler T. N. Panel Vane |  | N/A | N/A | N/A | N/A | N/A
| 1878188070-P | 1878188070-P |  | N/A | N/A | N/A | N/A | N/A
| 1878188040-P | 1878188040-P |  | N/A | N/A | N/A | N/A | N/A
| 1878188030-P | 1878188030-P |  | N/A | N/A | N/A | N/A | N/A

## CROMADO VAL
CLIENTE | REFERENCIA | DENOMINACIÓN | NORMA- VERSION | ENSAYO REALIZADO | CARACTERISTICA A EVALUAR | RESULTADO | REPORTE
VW | 2GJ853687E-C | VW MONOGRAMA TAOS VW316MX | TL-528-D-2021 | 3.1 - Cross-cut test | Without separation of the layers | OK - NOK | IMAGEN / OBSERVACIONES
|  |  |  | 4.1 - Thermal stability | No change in appearance No sink marks are permitted in the visible area. | OK - NOK | IMAGEN / OBSERVACIONES
|  |  |  | Quick test - 100 °C-1hr | The coatings must not lose their adhesion). | OK - NOK | IMAGEN / OBSERVACIONES
|  |  |  | 4.2 - Test in alternate climates according to PV1200 - 20 cycles | No change in appearance (e.g., cracks, blisters, pores, creases, sink marks). | OK - NOK | IMAGEN / OBSERVACIONES
|  |  |  | 5.1 - Corrosion resistance, Copper-accelerated acetic acid salt spray (CASS) test as per DIN EN ISO 9227 - 48h | No change in appearance and no corrosion when evaluated from 60 cm away under optimal lighting | OK - NOK | IMAGEN / OBSERVACIONES
| 17A853687M-C | VW monog. VENTO VW371Mx
| 57N853688-CP | VW Logo RLine FRONT INSERTO VW336Mx
| 57N853688-CP | VW Logo RLine Chrome FRONT INSERTO VW336
| 17A853687L-C | VW MONOG. JETTA VW371MX
| 17A853679D-CP | VW Letras GLI Cjto VW371
| 17A853675L-CP | VW Siglas GLI VW371
| 57N853687-C1 | VW Monograma SEL-Base Turbo BRIGHT CHROM
| 2GJ853688-C | VW316MX LAMA TAOS PTA.DCH
| 450737-C | COBALT BOATS EMBLEM LARGE "C" MX BRIGHT CHROME (2765)
| 4798DP7827-C | DOW AUTOPLEX MX BRIGHT CHROME (3381)
| 5NA853675R-C | VW LETRAS 4MOTION CQ2 CROMO
| 2GJ853688A-C4 | VW BASE CROMADA EMB. LAT. TAOS VW316MX ALETA DCH
| 17A853688R | VW PLACA SPORT VW371MX DCH
| 17A853630B-C | VW INSERTO EMBLEMA TRASERO VW371MX
| 2GJ853675C-C | VW BASE PLACA 4MOTION VW316MX TRASERA
| 42101373-C | GRAN DANÉS CHAMPION BASE CROMO (4151)
| 5NA853675R | VW TIGUAN 326 4 MOTION
| 5NA853688J-C | VW INSERTO RLINE VW326MX ALETA DR.
| 5NA853688H-C | VW INSERTO RLINE VW326MX ALETA IZQ.
| 5NA853688K-C | VW INSERTO RLINE VW326MX PTA IZQ.
| 5NA853688L-C | VW INSERTO RLINE VW326MX PTA DR.
| 5NA853688K-C2 | VW PLACA LETRA "R" VW326MX PTA IZQ.
| 5NA853688L-C2 | VW PLACA LETRA "R" VW326MX PTA DR.
| 5H085601D-C | VW EMBLEMA VW316MX CR_N DELANTERO
| 2GJ853688C-C2 | VW INSERTO EMB.LAT.TAOS ALA. DCH. VW316MX
| 2GJ853689C-C2 | VW INSERTO EMB.LAT.TAOS ALA IZQ.VW316MX
| 2GJ853675C-C | VW BASE PLACA 4MOTION VW316MX TRASERA
| 68580011-C | BELLTECH INC "LSD" MX BRIGHT CHROME (3043)
| 57N853687-C1 | MONOGRAMA SEL TURBO BASE
| 17A853688R-C | VW371MX LETR.""SPORT"" CQ2.
| 17A853679D-CP | VW Letras GLI CJto Chrome VW371
| 57N853687-C1 | MONOGRAMA SEL TURBO BASE
| 17A853688R | VW PLACA SPORT VW371MX DCH
| 57N853687-C1 | MONOGRAMA SEL TURBO BASE
| 5NA853675R | VW TIGUAN 326 4 MOTION
| 17A853630B-C | VW INSERTO EMBLEMA TRASERO VW371MX
| 57N853687-D-C1 | PLACA TURBO
| 42101373-C | GRAN DANÉS CHAMPION BASE CROMO (4151)
| 17A853675L-CP | VW Siglas GLI VW371
| 57N853688-CP | VW Logo RLine Chrome FRONT INSERTO VW336
| 17A853679D-CP | VW Letras GLI CJto Chrome VW371
| 2GJ853675C-C | VW BASE PLACA 4MOTION VW316MX TRASERA
TOYOTA | 7542804010-C | TOYOTA 920B TACOMA LH CHROME (4417) 11CR01 | TSH6504G-S | 3.6 ADHESION TEST - TSH6102G 3.7.2 Method by Cross Cutting | No chromium detachment from the substrate | OK - NOK | IMAGEN / OBSERVACIONES
|  |  |  | 3.6 ADHESION TEST - TSH6102G 3.7.2 Bend Test | No chromium detachment from the substrate | OK - NOK | IMAGEN / OBSERVACIONES
|  |  |  | TSH6102G 3.3.3 60H CASS TEST | No rusting, or discoloration shall be found visually from 50 cm distance. | OK - NOK | IMAGEN / OBSERVACIONES
|  |  |  | 5.4 Corrodkote Test TSH6102G 3.3.2 Corrodkote 48 HRS | No rusting, or discoloration shall be found visually from 50 cm distance. | OK - NOK | IMAGEN / OBSERVACIONES
|  |  |  | TSH6102G 3.9 Corrosion Dispersion | ≥ 2000 pores / cm2 | OK - NOK | IMAGEN / OBSERVACIONES (NUMERO DE POROS)
|  |  | TSH6102G | 3.3 Corrosion Resistance Test - 3.3.1 Salt Spray Test (ASTM B117) | There shall not be any recognizable rust, discoloration, or alteration by visual | OK - NOK | IMAGEN / OBSERVACIONES
|  |  | TSH6536G-S | 5.7 Thermal Shock Test 20 Cycles (after CASS Test) | Rust, blister, peeling or cracked shall not be observed in the applicable surface of the coating. | OK - NOK | IMAGEN / OBSERVACIONES
| 7542804030-C | TOYOTA 920B TACOMA RH CHROME (4484) 11CR01 |  |  |  | OK - NOK | IMAGEN / OBSERVACIONES
| 7544306C70-C | TOYOTA 815B "SE" CHROME (4585) 11CR01 |  |  |  | OK - NOK | IMAGEN / OBSERVACIONES
| 7544306A60-C | TOYOTA 815B "LE" CHROME (4583)C11CR01 |  |  |  | OK - NOK | IMAGEN / OBSERVACIONES
| 7544306C90-C | TOYOTA 815B "XSE" CHROME (4584) 11CR01 |  |  |  | OK - NOK | IMAGEN / OBSERVACIONES
| 7544306B40-C | TOYOTA 815B "XLE" CHROME (4586) 11CCR01 |  |  |  | OK - NOK | IMAGEN / OBSERVACIONES
| 754410R090-C | TOYOTA 311D "RAV4" CHROME (5313) |  |  |  | OK - NOK | IMAGEN / OBSERVACIONES
| 754270E050B-C | TOYOTA 550B HYBRID RH BASE CHROME (4864B) |  |  |  | OK - NOK | IMAGEN / OBSERVACIONES
| 754280E050B-C | TOYOTA 550B HYBRID LH BASE CHROME (4863B) |  |  |  | OK - NOK | IMAGEN / OBSERVACIONES
| 754410A070B-C | TOYOTA 396D HYBRID BASE CHROME (5116B) |  |  |  | OK - NOK | IMAGEN / OBSERVACIONES
| 754410E220-C | TOYOTA 400D "HIGHLANDER" CHROME (5339) |  |  |  | OK - NOK | IMAGEN / OBSERVACIONES
| 754440E350-CP | TOYOTA 401D "LIMITED" CHROME PASS. (5342) |  |  |  | OK - NOK | IMAGEN / OBSERVACIONES
| 754450R120-C | TOYOTA 311D "AWD" CHROME (5388) |  |  |  | OK - NOK | IMAGEN / OBSERVACIONES
| 754410R090-C | TOYOTA 311D "RAV4" CHROME (5313) |  |  |  | OK - NOK | IMAGEN / OBSERVACIONES
| 754420E190-C | TOYOTA 220D "LEXUS" CHROME (5203) |  |  |  | OK - NOK | IMAGEN / OBSERVACIONES
| 75442AQ010-C | TOYOTA 380D "CAMRY" CHROME (5239) |  |  |  | OK - NOK | IMAGEN / OBSERVACIONES
| 754030804000B-C | TOYOTA 734D "TOYOTA SYMBOL" BEZEL MX BRIGHT CHROME (5411B) |  |  |  | OK - NOK | IMAGEN / OBSERVACIONES
| 1214251-CP | TENNANT 10" OVAL CHROME (4494) |  |  |  | OK - NOK | IMAGEN / OBSERVACIONES
| 1204077-C | TENNANT OVAL 7" CHROME (4271) |  |  |  | OK - NOK | IMAGEN / OBSERVACIONES
DAIMLER | 2257546000-CP | DTNA FREIGHTLINER 10" CHROME (2309) 11CR01 | 49-00039-001 | 4.4 Adhesion (4.4.1 Sawing) | No separation between the layers of plate | OK - NOK | IMAGEN / OBSERVACIONES
|  |  |  | 4.4 Adhesion (4.4.2 Bending) | No separation between the layers of plate | OK - NOK | IMAGEN / OBSERVACIONES
|  |  |  | 4.7 Combined Thermal Cycle and Corrosion Testing | No evidence of copper corrosion, blistering of the coating, substrate exposure or plating or plastic failures including cracks, crazing, blistering or loss of adhesion. | OK - NOK | IMAGEN / OBSERVACIONES
| A1869216003-C | DTNA "CASCADIA" COWL CHROME (5101)
| 2273801002-C | DTNA "CASCADIA" DASH CHROME (5098)
| 2257547000-CP | DTNA FREIGHTLINER 14" CHROME (2310)
| 2261219000-CP | THOMAS BUS 10" OVAL CHROME (2645)
| A1720847000-CP | DTNA FREIGHTLINER HOOD 14.25" CHROME PASS. (5102)
| 65010999-CP | THOMAS BUS 9" "THOMAS" CHROME (2423)
| 2261219000-CP | THOMAS BUS 10" OVAL CHROME (2645)
| 2279091000-CP | DTNA M2 106 PLUS CHROME PASS. (5156)
| 2279091000-CP | DTNA M2 106 PLUS CHROME PASS. (5156)
| 2279092000-CP | DTNA M2 112 PLUS CHROME PASS. (5157)
| 2279093000-CP | DTNA M2 108 PLUS CHROME PASS. (5158)
| 2279094000-CP | DTNA M2 114 PLUS CHROME PASS. (5159)
| A1720847002-CP | DTNA "FREIGHTLINER 2" 2025 MX BRIGHT CHROME PASSV. (5417)
| A1864621000B-C | DTNA W RED STAR BASE CHROME (4049B)
| 2276841000-CP | DTNA FREIGHTLINER CC CHROME PASS. (5027)
| A2278059010-C | DTNA CASCADIA LETTERING FOR HOOD INTAKE CHROME (5123B)
GM | 22812931D-C | GM K2XX DURAMAX CHROME (4375D) | GMW 14668 | 1.1.2 Exterior - 3.4.5 Peel-Off Test (ASTM B533) | Minimum Requirement: 9.0 N/cm | OK - NOK | IMAGEN / OBSERVACIONES (RESULTADO)
|  |  |  | 1.1.2 Exterior - 3.4.6 Saw Grind Adhesion Test. | No evidence of lifting or peeling between plated layers or between plated layers and substrate | OK - NOK | IMAGEN / OBSERVACIONES
|  |  |  | 1.1.2 Exterior - 3.4.7 Temperature Storage. | Test pieces shall show no surface changes, cracks, adhesion loss, or other changes which reduce the performance and shall comply with specified drawing requirements after test. | OK - NOK | IMAGEN / OBSERVACIONES
|  |  |  | 1.1.2 Exterior - 3.4.8 Quick Thermal Cycle. | No surface changes, cracks (substrate or coating), adhesion loss or other changes which reduce the performance and shall comply with specified drawing requirements after test. | OK - NOK | IMAGEN / OBSERVACIONES
|  |  |  | 1.1.2 Exterior - 3.4.9 Temperature Cycle Test. | No deformation, crazing, blistering, splitting, or loss of adhesion to the substrate or loss of adhesion between individual layers of the metal plating layers | OK - NOK | IMAGEN / OBSERVACIONES
|  |  |  | 1.1.2 Exterior - 3.4.10 Corrosion Resistance Tests. | Plated components shall be free of any surface defects and free of corrosion on all significant surfaces | OK - NOK | IMAGEN / OBSERVACIONES
| 84515626E-C | GM Y2XX "ETTE" CHROME (5167E) |  |  |  | OK - NOK | IMAGEN / OBSERVACIONES
| 84515626C-C | GM Y2XX "CORV" CHROME (5167C) |  |  |  | OK - NOK | IMAGEN / OBSERVACIONES
| 85535093-C | GM T1SUV CADILLAC CREST 3.5" CHROME (5310) |  |  |  | OK - NOK | IMAGEN / OBSERVACIONES
| 22812931A-CP | GM K2XX ALLISON CHROME PASS. (4375A) |  |  |  | OK - NOK | IMAGEN / OBSERVACIONES
| 84323011-C | GM A1AC FLOWTIE CHROME (4720) |  |  |  | OK - NOK | IMAGEN / OBSERVACIONES
| 85580183-CP | GM Y2XX FLAG HOOD COUPE CHROME PASS.(5174) |  |  |  | OK - NOK | IMAGEN / OBSERVACIONES
| 23405806-CP | GM GMT 172 PREMIER CHROME PASS.(4627) |  |  |  | OK - NOK | IMAGEN / OBSERVACIONES
| 84006859-CP | GM K2XC "PREMIER" MX CHROME PASSV. (4668) |  |  |  | OK - NOK | IMAGEN / OBSERVACIONES
| 85580163-CP | GM Y2XX FLAG HOOD CONVERTABLE CHROME PASS. (5176) |  |  |  | OK - NOK | IMAGEN / OBSERVACIONES
| 85609026-C | GM ZERV Z06 GALVANO LH CHROME (5267) |  |  |  | OK - NOK | IMAGEN / OBSERVACIONES
NAVISTAR | 3550901C2B-CP | NAVISTAR DIAMOND LOGO 4437 BASE CHROME (4437B) | MPAPS G-7051 | 4.4.4.1 Scribe Adhesion | No evidence of plastic to plastic delamination on any test samples, nor any loss of adhesion | OK - NOK | IMAGEN / OBSERVACIONES
|  |  |  | 4.4.4.2 Saw Grind Adhesion | No evidence of plastic to plastic delamination on any test samples, nor any loss of adhesion | OK - NOK | IMAGEN / OBSERVACIONES
|  |  |  | 4.4.3 Thermal Shock Test | No evidence of plastic to plastic delamination on any test samples, nor any loss of adhesion | OK - NOK | IMAGEN / OBSERVACIONES
|  |  |  | 4.4.1.1 CASS TEST (ASTM B368) | No evidence of plating and/or plastic failure due to cracks, crazing, blistering, corrosion and/or loss of plating adhesion | OK - NOK | IMAGEN / OBSERVACIONES
|  |  |  | Active Sites | ≥ 2000 pores / cm2 | OK - NOK | IMAGEN / OBSERVACIONES (NUMERO DE POROS)
| 3582132C3B-C | NAVISTAR IC HOOD LOGO BASE CHROME (2417B)
| 3808638C1IC-C | NAVISTAR IC INTERNATIONAL DIAMOND INSERT CHROME (3603IC)
| 3808638C1B-C | NAVISTAR IC INTERNATIONAL DIAMOND BASE CHROME (3603B)
| 4348013C1-CP | NAVISTAR H08T ZE ELECTRIC CHROME PASS. (5376)
| 4279332C1B-C | NAVISTAR E79 IC BUS HOOD BASE CHROME (5122B)
| 3883982C2-CP | NAVISTAR H07 "E BADGE" MX CHROME PASSV. (5125)
| 3816015C3-CP | NAVISTAR IC CE BADGE CHROME (3646)
| 3765198C93-CP | NAVISTAR INTERNATIONAL WITH NEW CLIPS CHROME PASS. (5106)
| 4348011C1-CP | NAVISTAR S13 INTEGRATED CHROME PASS. (5243)
| 3816015C3-CP | NAVISTAR IC SIDE BASE MX BRIGHT CHROME PASS. (3644 - 3646 - 3648)
| 94724961B-C | GM GMI700 BOWTIE REAR BEZEL CHROME (3815B)
| 3550914C1-C | NAVISTAR CARRIER W/9000 CHROME (2030)
PACCAR | 492176B-C | PACCAR 100E BADGE BASE CHROME (5301B) | CMT0181 CLASS 2 | 5.1.2 REQUERIMENTS (ASTM 571) GRIND SAW TEST | Lifting or peeling is evidence of unsatisfactory adhesion. | OK - NOK | IMAGEN / OBSERVACIONES
|  |  |  | 5.1.2 REQUERIMENTS (ASTM 368) CORROSION RESISTANCE | The plated part part shall not crack, wrinkle, blister, peel or exhibit loss of chromium | OK - NOK | IMAGEN / OBSERVACIONES
| L536047-C | PACCAR PETERBILT 8" MX BRIGHT CHROME (5309) |  |  |  | OK - NOK | IMAGEN / OBSERVACIONES
| R531077-C | KENWORTH R53 "KENWORTH" CHROME (5248) |  |  |  | OK - NOK | IMAGEN / OBSERVACIONES
VOLVO | 23409045-CP | MACK ANTHEM 8.6" CHROME PASS. (4958) | STD5732,12 - Y 120-2 | 4.1 ADHESION FILE TEST (STD 5712, 102) | No detachments | OK - NOK | IMAGEN / OBSERVACIONES
|  |  |  | STD 5712, 103 Thermal cycling test | No detachments | OK - NOK | IMAGEN / OBSERVACIONES
|  |  |  | 2 4.3 CORROSION RESISTANCE (STD 423-0010 ) | No corrosion | OK - NOK | IMAGEN / OBSERVACIONES
| 23662002-CP | MACK ANTHEM EXTERIOR RH CHROME PASS. (5036) |  |  |  | OK - NOK | IMAGEN / OBSERVACIONES
| 23975694I-C | VOLVO P6700 "860" CHROME (5299I) |  |  |  | OK - NOK | IMAGEN / OBSERVACIONES
| 24008387B-C | VOLVO P6700 HOCKEY STICK HOR. CHROME (5294B) |  |  |  | OK - NOK | IMAGEN / OBSERVACIONES
| 24008387I-C | VOLVO P6700 "440" CHROME (5294I) |  |  |  | OK - NOK | IMAGEN / OBSERVACIONES
| 24008387V-C | VOLVO P6700 "VNL" CHROME (5294V) |  |  |  | OK - NOK | IMAGEN / OBSERVACIONES
| 24008388B-C | VOLVO P6700 HOCKEY STICK VERT. HOR. CHROME (5295B) |  |  |  | OK - NOK | IMAGEN / OBSERVACIONES
| 24008388I-C | VOLVO P6700 "300" CHROME (5295I) |  |  |  | OK - NOK | IMAGEN / OBSERVACIONES
| 24008389I-C | VOLVO P6700 "660" CHROME (5296I) |  |  |  | OK - NOK | IMAGEN / OBSERVACIONES
| 24008390I-C | VOLVO P6700 "640" CHROME (5297I) |  |  |  | OK - NOK | IMAGEN / OBSERVACIONES
| 24008391I-C | VOLVO P6700 "840" CHROME (5298I) |  |  |  | OK - NOK | IMAGEN / OBSERVACIONES
| 78593927-CP | MACK MEDIUM DUTY CHROME PASS. (5059) |  |  |  | OK - NOK | IMAGEN / OBSERVACIONES
| 24615223-CP | VOLVO PIONEER LH MX BRIGHT CHROME PASSV (5394) |  |  |  | OK - NOK | IMAGEN / OBSERVACIONES
| 24615224-CP | VOLVO PIONEER RH MX BRIGHT CHROME PASSV. (5395) |  |  |  | OK - NOK | IMAGEN / OBSERVACIONES
| 78648776B-C | VOLVO M1 PIONEER INTERIOR BEZEL MX CHROME (5401B) |  |  |  | OK - NOK | IMAGEN / OBSERVACIONES
| 84743434-CP | MACK GRANITE CHROME PASS. (4843) |  |  |  | OK - NOK | IMAGEN / OBSERVACIONES
| 84753217-C | MACK PINNACLE INTERIOR CHROME (4919) |  |  |  | OK - NOK | IMAGEN / OBSERVACIONES
| 84753235-C | MACK ANTHEM INTERIOR CHROME (4917) |  |  |  | OK - NOK | IMAGEN / OBSERVACIONES
| 24638448-C | VOLVO "VNR" MX BRIGHT CHROME (5399V) |  |  |  | OK - NOK | IMAGEN / OBSERVACIONES
| 84753237-C | MACK GRANITE INTERIOR CHROME (4918) |  |  |  | OK - NOK | IMAGEN / OBSERVACIONES
| 82432923-C | MACK NATURAL GAS CHROME (3951) |  |  |  | OK - NOK | IMAGEN / OBSERVACIONES
| 24842409-CP | VOLVO M2 MPV KEYSTONE EXT. RH MX CHROME PASSV. (5444) |  |  |  | OK - NOK | IMAGEN / OBSERVACIONES
| 24499973-CP | VOLVO M2 MACK GRANITE EXT. LH MX CHROME PASSV. (5441) |  |  |  | OK - NOK | IMAGEN / OBSERVACIONES
| 78593927-CP | MACK MEDIUM DUTY CHROME PASS. (5059) |  |  |  | OK - NOK | IMAGEN / OBSERVACIONES
| 24663810-CP | VOLVO MV2 "ANTHEM" EXTERIOR LH MX BRIGHT CHROME PASSV. (5412) |  |  |  | OK - NOK | IMAGEN / OBSERVACIONES
| 24842409-CP | VOLVO M2 MPV KEYSTONE EXT. RH MX CHROME PASSV. (5444) |  |  |  | OK - NOK | IMAGEN / OBSERVACIONES
| 24842409-CP | VOLVO M2 MPV KEYSTONE EXT. RH MX CHROME PASSV. (5444) |  |  |  | OK - NOK | IMAGEN / OBSERVACIONES
| 24663809-CP | VOLVO MV2 "ANTHEM" EXTERIOR RH MX CHROME PASSV. (5413) |  |  |  | OK - NOK | IMAGEN / OBSERVACIONES
| 24660208-CP | VOLVO M2 MACK GRANITE EXT RH MX CHROME PASSV. (5442) |  |  |  | OK - NOK | IMAGEN / OBSERVACIONES
| 24008387B-C | VOLVO P6700 HOCKEY STICK HOR. CHROME (5294B) |  |  |  | OK - NOK | IMAGEN / OBSERVACIONES
| 24663810-CP | VOLVO MV2 "ANTHEM" EXTERIOR LH MX BRIGHT CHROME PASSV. (5412) |  |  |  | OK - NOK | IMAGEN / OBSERVACIONES
| 24663809-CP | VOLVO MV2 "ANTHEM" EXTERIOR RH MX CHROME PASSV. (5413) |  |  |  | OK - NOK | IMAGEN / OBSERVACIONES
| 24660208-CP | VOLVO M2 MACK GRANITE EXT RH MX CHROME PASSV. (5442) |  |  |  | OK - NOK | IMAGEN / OBSERVACIONES
| 24499973-CP | VOLVO M2 MACK GRANITE EXT. LH MX CHROME PASSV. (5441) |  |  |  | OK - NOK | IMAGEN / OBSERVACIONES
| 24834731I-C | VOLVO VN "X" INSERT BRIGHT CHROME (5470I) |  |  |  | OK - NOK | IMAGEN / OBSERVACIONES
| 23975694I-C | VOLVO P6700 "860" CHROME (5299I) |  |  |  | OK - NOK | IMAGEN / OBSERVACIONES
| 24008388I-C | VOLVO P6700 "300" CHROME (5295I) |  |  |  | OK - NOK | IMAGEN / OBSERVACIONES
TESLA | 106633000A-CP | TESLA P100D CHROME PASS. (4678) | TM-0008F-M | 3.3.1 INTERLAYER ADHESION | No peeling, blistering or delamination | OK - NOK | IMAGEN / OBSERVACIONES
|  |  |  | 3.3.2 TOTAL ADHESION | No delamination between layers | OK - NOK | IMAGEN / OBSERVACIONES
|  |  |  | 3.3.3 THERMAL SHOCK RESISTANCE | No visual changes | OK - NOK | IMAGEN / OBSERVACIONES
|  |  |  | 3.3.4 HEAT RESISTANCE | No visual changes or adhesion loss | OK - NOK | IMAGEN / OBSERVACIONES
|  |  |  | 3.3.4 CORROSION RESISTANCE | No corrosion | OK - NOK | IMAGEN / OBSERVACIONES
| 106721700B-C | TESLA BAR CHROME (4645) |  |  |  | OK - NOK | IMAGEN / OBSERVACIONES
| 104944600A-CP | TESLA "P85D" MX CHROME PASSV. (4523) |  |  |  | OK - NOK | IMAGEN / OBSERVACIONES
| 101627000B-C | TESLA "85" MX BRIGHT CHROME (4310) |  |  |  | OK - NOK | IMAGEN / OBSERVACIONES
| 105920801A-CP | TESLA "70D" CHROME PASS.(4576) |  |  |  | OK - NOK | IMAGEN / OBSERVACIONES
| 104944700B-CP | TESLA "85D" CHROME PASS.(4537) |  |  |  | OK - NOK | IMAGEN / OBSERVACIONES
| 106630500A-CP | TESLA 100D CHROME PASS.(4677) |  |  |  | OK - NOK | IMAGEN / OBSERVACIONES
| 105926600A-CP | TESLA "90D" CHROME PASS.(4601) |  |  |  | OK - NOK | IMAGEN / OBSERVACIONES
| 104785400AT-C | TESLA MODEL X T REAR CHROME (4574T) |  |  |  | OK - NOK | IMAGEN / OBSERVACIONES
| 104785400AB-C | TESLA MODEL X BR REAR CHROME (4574B) |  |  |  | OK - NOK | IMAGEN / OBSERVACIONES
BMW | 5A4BAC8-04-C | BMW X3 MPA CROMO | GS 97017 EN 03-23 | 6.4.2 Alternating temperature test without CASS test | After the end of the test, there shall be no changes (cracks, blisters, delaminations) | OK - NOK | IMAGEN / OBSERVACIONES
|  |  |  | 6.3.3 CASS test | No rusting, or discoloration shall be found visually | OK - NOK | IMAGEN / OBSERVACIONES
|  |  |  | 6.4.1 Alternating temperature test with CASS test | No alterations | OK - NOK | IMAGEN / OBSERVACIONES
|  |  |  | 5.3.6 Salt spray test | No rusting, or discoloration shall be found visually | OK - NOK | IMAGEN / OBSERVACIONES
| 5A9D100-01-C1 | BMW Xdrive G45 BASE CROMO |  |  |  | OK - NOK | IMAGEN / OBSERVACIONES
| 5A4BAC9-04-C | BMW G45 SIGLA "M50" CROMO |  |  |  | OK - NOK | IMAGEN / OBSERVACIONES
| 9851404-01-C2 | BMW 3333 G45/G48 CROMO CQ4 |  |  |  | OK - NOK | IMAGEN / OBSERVACIONES
| 9851402-01-C1 | BMW G45/48 "4" CROMO CQ4 |  |  |  | OK - NOK | IMAGEN / OBSERVACIONES
| 9851533-02-C | BMW G45 CROMO "X3" NEW CQ2 |  |  |  | OK - NOK | IMAGEN / OBSERVACIONES
| 9851402-01-C3 | BMW "E" G45/8 CROMO CQ4 |  |  |  | OK - NOK | IMAGEN / OBSERVACIONES
| 9851404-01-P3 | BMW 0000 G45/48 CROMO CQ4 |  |  |  | OK - NOK | IMAGEN / OBSERVACIONES
| 9851404-01-C1 | BMW G45/48 "L" CROMO CQ4 |  |  |  | OK - NOK | IMAGEN / OBSERVACIONES
| 9851403-01-C1 | BMW G45/48 "2" CROMO CQ2 |  |  |  | OK - NOK | IMAGEN / OBSERVACIONES
| 5A4BAD2-01-C | BMW BBA (LETRAS CHINAS) G48 |  |  |  | OK - NOK | IMAGEN / OBSERVACIONES
| 9851402-01-C2 | BMW G45/48 "D" CROMO CQ4 |  |  |  | OK - NOK | IMAGEN / OBSERVACIONES
| 9851402-01-C4 | BMW G45/48 "5" CROMO CQ4 |  |  |  | OK - NOK | IMAGEN / OBSERVACIONES
STELLANTIS | 6000066AA-C | RAM DT GRILLE "R" CHROME (4846) | PS.50014 | Saw cut adhesion (From back to front) | No loss of adhesion between layers or to base material | OK - NOK | IMAGEN / OBSERVACIONES
|  |  |  | Resistance to thermal stress | No cracks, blisters or adhesion loss on significant surfaces | OK - NOK | IMAGEN / OBSERVACIONES
|  |  |  | 66h Cass Test | The plated parts are be free of any cracked or blister plate, loss of chromiun, or corrosion stains on visible surfaces after testing | OK - NOK | IMAGEN / OBSERVACIONES
| 6000068AA-C | RAM DT GRILLE "M" CHROME (4848)
| 6000067AA-C | RAM DT GRILLE "A" CHROME (4847)
| 68213511AB-C | DODGE PF "GT" CHROME (4818)
| 68081675AB-C | DODGE JS "DODGE" CHROME (3985)
| 05182390AB-C | JEEP WK "JEEP" CHROME (3955)
| SEWLDA6529-C | SEWELL 5.5" CHROME (5154)
| 68140250ABB-C | RAM DJ "2500" CHROME (4235B)
| 68140350ABB-C | RAM DJ "3500" CHROME (4236B)
| 68139450ABB-C | RAM DJ "4500" CHROME (4237B)
| 68139550ABB-C | RAM DJ "5500" CHROME (4238B)
| 68087121AA-C | DODGE RT "CARAVAN" CHROME (3992C)
| 05113415AC-C | DODGE RT "GRAND" CHROME (3909B)
| 68282762AA-C | RAM DT TAILGATE "R" CHROME (4746)
| 68282763AA-C | RAM DT TAILGATE "A" CHROME (4747)
| 68282764AA-C | RAM DT TAILGATE "M" CHROME (4748)
| 55277438AA-C | RAM DS "4 X 4" CHROME (3549)
| 68394693AA-C | DODGE LA "GT" PLATINUM CHROME (4885)
| 68082011AB-CP | RAM DS RAM HEAD CHROME (3970)
| 68235558AA-C | RAM VM "RAM" CHROME (4443)
| 68248740AAB-CP | JEEP MP LONGITUDE / LATITUDE BASE CHROME PASS. (4559B)
| 68358491AA-CP | RAM DJ CUMMINS TURBO CHROME PASS. (4878)
| 55157089AC-C | JEEP WK "JEEP" TAILGATE CHROME (3142)
| 55157090AD-P | JEEP KJ "LIMITED" CHROME (3143)
| 55157091AD-C | JEEP KJ "4X4" CHROME (3144)
| 55157303AF-C | JEEP WH "LAREDO" CHROME (3146)
| 55277437AA-CP | RAM DS SLT CHROME PASS. (3548)
| 68079789AA-C | JEEP MK49 "COMPASS" CHROME (3981)
| 68081123AA-C | JEEP MK74 "PATRIOT" CHROME (3982)
| 68081675AB-C | DODGE JS "DODGE" CHROME (3985)
| 68082011AB-CP | RAM DS RAM HEAD CHROME PASS. (3970)
| 68082444AAB-C | RAM DS "1500" CHROME (3971B)
| 68082444AAR-C | RAM DS "RAM" CHROME (3971R)
| 68149700AB-CP | RAM DS HEMI 5.7 LITER DAP CHROME PASS. (4168)
| 68312271AAB-C | DODGE LA SRT HELLCAT BASE PLATINUM CHROME (4686B)
| 68312272AAB-C | DODGE LD SRT HELLCAT BASE PLATINUM CHROME (4687B)
| 68325386AA-CP | DODGE WD GRILLE CHROME PASS. (4712)
| 68364626AA-C | JEEP JK "JEEP" CHROME (4753)
| 68402686AA-CP | RAM DS "CLASSIC" DAP CHROME PASS. (4860C)
| 68638512AAB-C | JEEP WK "CHEROKEE" BEZEL CHROME (5351B)
| 68638530B-C | JEEP WK "GRAND" BEZEL CHROME (5352B)
| 68638533AAB-C | JEEP WK "GRAND" PLATINUM CHROME (5355B)
| 68211249AB-CP | RAM VF PROMASTER LAT CHROME PASS.(4793)
| 1400147-C | CHAPARRAL BOATS BIRD LOGO CHROME (3234)
| 42101376-C | GREAT DANE EVEREST BASE CHROME (4155)
| 68357731AA-CP | DODGE LD GRILLE 7.1" PASS (4725)
| 68358555AA-CP | RAM DJ HEMI 6.4L MASK PAINT CHROME PASS.(4880)
| 55078116AA-CP | RAM DC CUMMINS 2004 CHROME PASS. (2865)
| 68140250ABH-CP | RAM DJ "HD" CHROME PASS.(4235HD)
| 68149701AB-CP | RAM DJ CUMMINS UNTIL 2018 CHROME PASS.(4239)
| 2802303-CP | WESTERN TRAILERS MX CHROME PASSV. (4689)
| 68154708AB-CP | DTNA D2 HEMI 6.4 LITER CHROME PASS. (4318)
| P13270-C | SE AD SPEC "BLACKMON" BRIGHT CHROME (3229)
| CS33197-C | MPC DIP STICK CAP - BRIGHT CHROME (3382)
| 68364626AA-C | JEEP JK "JEEP" CHROME (4753)
| 68325386AAP1I-C | DODGE WD "DODGE" SONIC LETTERS CHROME (5377I)
| 68211251AB-CP | RAM VF PROMASTER REAR CHROME PASS.(4794)
| 68104034AA-CP | DODGE LD "R/T" 5.6" CHROME PASS. (4028)
| LAB73170-C | EATON BADGE CHROME (5121)
| 68394593AC-CP | DODGE LA CHALLENGER 9" PLASTIC (5024)
| 68227437AAI-CP | DODGE LD GRILLE 7.9" INSERT CHROME PASS. (4438I)
| 68258999AA-CP | DODGE LA SCAT PACK CHROME PASS. (4513)
| 68269896AA-CP | DODGE LA HELL CAT (RH) MX CHROME PASSV (4516)
| 705003979-CP | BRP CAN AM 2010 LH MX CHROME PASSV. (4015)
| 68083799AA-C | RAM DS "LONGHORN" MX BRIGHT CHROME (3996)
| 5PG66LAUAAB-C | MX - DODGE LC DODGE 100 BASE MX BRIGHT CHROME (4364B)
| 1443225BB-C | SEA RAY BOATS WAVE OVAL MEDIUM BASE BEZEL CHROME (2006BB)
| 543679-C | S2 YATCHS PURSUIT CHROME (2513)
| 37612-C | SEWELL 1" 2006 CHROME (3463)
| 68193208AA-CP | JEEP WK TRAIL HAWK MX CHROME PASSV. (4234)
| 82214234B-CP | MOPAR PERFORMANCE MX CHROME PASSV. (4468B)
| 0552340-C | CHRIS CHRAFT CHROME (2956)
| 55077718AAB-C | RAM HEAD LG CHROME (2479B)
| 68225058AA-CP | DODGE LA CHALLENGER 7" MX CHROME PASSV. (4492)
| 68214652AA-CP | DODGE LA CHALLENGER NP MX CHROME PASSV. (4387)
| 68309607AA-CP | DODGE WD SRT CHROME PASS.(4711)
| 705003983-CP | BRP CAN-AM RH MX CHROME PASSIVATED (4014)
| 6895-C | THUNDERBIRD SMALL BIRD CHROME (2849)
| 42101370-CP | GREAT DANE DOG CHROME (4150)
| 55078115AA-C | RAM DH HEMI 5.7 LITER 2004 CHROME (2866)
| V2-C | USA FISH 5.3" PLASTIC (4093)
| 1213B-C | BULL DOG (1213)
| 3259-C | CHAPARRAL 3-5-7-8-R CHROME (3259)
| 68110987AA | MX - CHRYSLER SUMMIT GRAND CHEROKEE MX CHROME PASSV (4208)
| CS33197-C | MPC DIP STICK CAP - BRIGHT CHROME (3382)
| 55077718AAB-C | RAM HEAD LG CHROME (2479B)
REGAL | 10479A-C | REGAL "A" 2748 REGAL CHROME (2789) | PS.50014 | Saw cut adhesion (From back to front) | No loss of adhesion between layers or to base material | OK - NOK | IMAGEN / OBSERVACIONES
|  |  |  | Resistance to thermal stress | No cracks, blisters or adhesion loss on significant surfaces | OK - NOK | IMAGEN / OBSERVACIONES
|  |  |  | 66h Cass Test | The plated parts are be free of any cracked or blister plate, loss of chromiun, or corrosion stains on visible surfaces after testing | OK - NOK | IMAGEN / OBSERVACIONES
| 10479E-C | REGAL "E" 2748 REGAL CHROME (2787)
| 10479G-C | REGAL "G" 2748 REGAL CHROME (2788)
| 10479L-C | REGAL "L" 2748 REGAL CHROME (2790)
| 10479R-C | REGAL "R" 2748 REGAL CHROME (2786)
| 105386-C | REGAL MARINE "R" CHROME (4009)
BRP | 516008560-CP | BRP 2.68" BRIGHT CHROME PASS. (4762) | PS.50014 | Saw cut adhesion (From back to front) | No loss of adhesion between layers or to base material | OK - NOK | IMAGEN / OBSERVACIONES
|  |  |  | Resistance to thermal stress | No cracks, blisters or adhesion loss on significant surfaces | OK - NOK | IMAGEN / OBSERVACIONES
|  |  |  | 66h Cass Test | The plated parts are be free of any cracked or blister plate, loss of chromiun, or corrosion stains on visible surfaces after testing | OK - NOK | IMAGEN / OBSERVACIONES
| 516009912-CP | BRP 2.68" PLATINUM CHROME PASS. (5023)
| 516009913-CP | BRP 1.89" PLATINUM CHROME PASS. (5022)
PREVOST | 491167P-C | PREVOST "P" CHROME (3601P) | PS.50014 | Saw cut adhesion (From back to front) | No loss of adhesion between layers or to base material | OK - NOK | IMAGEN / OBSERVACIONES
|  |  |  | Resistance to thermal stress | No cracks, blisters or adhesion loss on significant surfaces | OK - NOK | IMAGEN / OBSERVACIONES
|  |  |  | 66h Cass Test | The plated parts are be free of any cracked or blister plate, loss of chromiun, or corrosion stains on visible surfaces after testing | OK - NOK | IMAGEN / OBSERVACIONES
| 491167R-C | PREVOST "R" CHROME (3601R)
| 491167E-C | PREVOST "E" CHROME (3601E)
| 491167V-C | PREVOST "V" CHROME (3601V)
| 491167O-C | PREVOST "O" CHROME (3602O)
| 491167S-C | PREVOST "S" CHROME (3602S)
| 491167T-C | PREVOST "T" CHROME (3602T)
| 49107-C | PREVOST X3-45 CHROME (2922B)
NAUTIQUE | 220076-CP | NAUTIQUE INSERT BLACK CHROME (5103I) | PS.50014 | Saw cut adhesion (From back to front) | No loss of adhesion between layers or to base material | OK - NOK | IMAGEN / OBSERVACIONES
|  |  |  | Resistance to thermal stress | No cracks, blisters or adhesion loss on significant surfaces | OK - NOK | IMAGEN / OBSERVACIONES
|  |  |  | 66h Cass Test | The plated parts are be free of any cracked or blister plate, loss of chromiun, or corrosion stains on visible surfaces after testing | OK - NOK | IMAGEN / OBSERVACIONES
| 230145I-CP | Stellantis NAUTIQUE PARAGON INSERT MX BRIGHT CHROME (5228I) |  |  |  | OK - NOK | IMAGEN / OBSERVACIONES
| 220076-CP | NAUTIQUE INSERT BRIGHT CHROME PASS. (5103I) |  |  |  | OK - NOK | IMAGEN / OBSERVACIONES
STELLANTIS | 3721A3PL-C | RAM DJ TRUCKS "3500" RH BRIGHT CHROME (5433) | PS.50065 | 4.6.2.3 Interlayer Adhesion (Grind Saw Test) ASTM B 571 | The composite plate shall not peel from itself | OK - NOK | IMAGEN / OBSERVACIONES
|  |  |  | 4.6.2.3 Resistance to Thermal Stress | The pieces did not crack, wrinlke, blister or peel after testing | OK - NOK | IMAGEN / OBSERVACIONES
|  |  |  | 4.6.2.5 Resistance to Corrosion (ASTM B 368) | The plated part part shall not crack, wrinkle, blister, peel or exhibit loss of chromium | OK - NOK | IMAGEN / OBSERVACIONES
|  |  |  | 4.6.2.6 Active Sites | Tested parts must have a minimum of 10,000 active corrosion sites per square cm (64,000/sq in) and a maximum of 124,000/sq cm (800,000/sq in) | OK - NOK | IMAGEN / OBSERVACIONES
|  |  |  | 4.6.2.7 High Chloride Chromium Corrosion Resistance | Coatings shall not exhibit any change in appearance including staining, etching or loss of chromium after testing | OK - NOK | IMAGEN / OBSERVACIONES
| 3720A3PL-C | RAM DJ TRUCKS "3500" LH BRIGHT CHROME (5434) |  |  |  | OK - NOK | IMAGEN / OBSERVACIONES
| 3490PL-C | RAM DJ TRUCKS "2500" RH BRIGHT CHROME (5429) |  |  |  | OK - NOK | IMAGEN / OBSERVACIONES
| 3491PL-C | RAM DJ TRUCKS "2500" LH BRIGHT CHROME (5430) |  |  |  | OK - NOK | IMAGEN / OBSERVACIONES
CHRYSLER | 68633337AAB-C | MOPAR LX WINGS SZ0 CHROME BASE (5365B) | PS-8810 2013-09-23 | (ASTM-B-571) 3.1.1 Adhesion (3.1 Saw Grind Test) | No loss of adhesion between layers or to base material | OK - NOK | IMAGEN / OBSERVACIONES
|  |  |  | 3.1.1 Adhesion (3.1 Thermal Cycle Test) | No cracks, blisters or adhesion loss on significant surfaces | OK - NOK | IMAGEN / OBSERVACIONES
|  |  |  | (ASTM B 368) 3.1.4 Accelerated Corrosion Resistance (CASS Test) | The plated parts shall be free of any cracked or blister plate, loss of chromiun, or corrosion stains on visible surfaces. | OK - NOK | IMAGEN / OBSERVACIONES
| 68633336AAB-C | MOPAR LX WINGS SZL CHROME BASE (5364B)
| 68633639AAB-C | LX WING GRILLE BASE MX SZL LIQUID CHROME (5372B)
| 68638506AAB-C | WINGED VICTORY GRILLE BASE MX LIQUID CHROME SZL (5346B)
| 68638504AAB-C | MOPAR UF WINGED VICTORY SZL CHROME BASE (5345B)

## ESMALTADO
CLIENTE | REFERENCIA | DENOMINACIÓN | NORMA- VERSION | ENSAYO REALIZADO | CARACTERISTICA A EVALUAR | RESULTADO | REPORTE
VW | 571853425A-ESM1 | RLINE LAT.ESM. CQ2 | TL 211 2021-07 | Ensayo de chorro de vapor - DIN EN ISO 16925, método de ensayo C | Valor característico ≤ 1 | OK - NOK | IMAGEN / GRADO DE DESPRENDIMIENTO
|  |  |  | Ensayo de corte reticular - DIN EN ISO 2409 | Valor característico ≤ 1 | OK - NOK | IMAGEN / GRADO DE DESPRENDIMIENTO
| 57N853688-ESM | INS.RLINE ESM.CQ2 | TL 211 2021-07 | Ensayo de chorro de vapor - DIN EN ISO 16925, método de ensayo C | Valor característico ≤ 1 | OK - NOK | IMAGEN / GRADO DE DESPRENDIMIENTO
|  |  |  | Ensayo de corte reticular - DIN EN ISO 2409 | Valor característico ≤ 1 | OK - NOK | IMAGEN / GRADO DE DESPRENDIMIENTO
| 17A853679D-ESM | LETRAS "GLI" CONJ. ESM. | TL 211 2021-07 | Ensayo de chorro de vapor - DIN EN ISO 16925, método de ensayo C | Valor característico ≤ 1 | OK - NOK | IMAGEN / GRADO DE DESPRENDIMIENTO
|  |  |  | Ensayo de corte reticular - DIN EN ISO 2409 | Valor característico ≤ 1 | OK - NOK | IMAGEN / GRADO DE DESPRENDIMIENTO
| 17A853675L-ESM | SIGLA "GLI" ESM, | TL 211 2021-07 | Ensayo de chorro de vapor - DIN EN ISO 16925, método de ensayo C | Valor característico ≤ 1 | OK - NOK | IMAGEN / GRADO DE DESPRENDIMIENTO
|  |  |  | Ensayo de corte reticular - DIN EN ISO 2409 | Valor característico ≤ 1 | OK - NOK | IMAGEN / GRADO DE DESPRENDIMIENTO

## PEGADO
CLIENTE | REFERENCIA | DENOMINACIÓN | NORMA- VERSION | ENSAYO REALIZADO | CARACTERISTICA A EVALUAR | RESULTADO | REPORTE
DAIMLER | A1878188001A | DAIMLER VANE TURNING RH | 49-00093 - C | TEAR DOWN TESTING | Recubrimiento de pegamento mayor o igual a 70% y Adhesión en ambas partes mayor o igual a 70% | OK - NOK / OBSERVACIÓN | IMAGEN
| A1878188000A | DAIMLER VANE TURNING LH | 49-00093 - C | TEAR DOWN TESTING | Recubrimiento de pegamento mayor o igual a 70% y Adhesión en ambas partes mayor o igual a 70% | OK - NOK / OBSERVACIÓN | IMAGEN

## PINTURA
CLIENTE | REFERENCIA | DENOMINACIÓN | NORMA- VERSION | ENSAYO REALIZADO | CARACTERISTICA A EVALUAR | RESULTADO | REPORTE
DAIMLER | A1878188001A | Turning Vane RH | TL 211-07-21-DIN EN ISO 2409 | Ensayo de corte reticular | Valor característico ≤ 1 | OK - NOK | IMAGEN / GRADO DE DESPRENDIMIENTO
|  |  | ALUDEC INTERNO | ESPESOR | Específico de cada cliente | 4-10um OK - NOK | IMAGEN / ESPESOR DE PRIMER
| A187818800 0A | Turning Vane LH | TL 211 2021-07-DIN EN ISO 2409 E | Ensayo de corte reticular | Valor característico ≤ 1 | OK - NOK | IMAGEN / GRADO DE DESPRENDIMIENTO
|  |  | ALUDEC INTERNO | ESPESOR | Específico de cada cliente | 4-10um OK - NOK | IMAGEN / ESPESOR DE PRIMER

## ENSAMBLE
CLIENTE | REFERENCIA | DENOMINACIÓN | NORMA- VERSION | ENSAYO REALIZADO | CARACTERISTICA A EVALUAR | RESULTADO | REPORTE
VW | 571853425A FOD | TIGUAN336 "R-LINE" LAT | TL 52018-2015-10 - D | Arrancamiento lateral, Velocidad 50 mm/min | ≥40 N | OK - NOK | Valor de desprendimiento
| 57N853688 DPJ | TIGUAN336 "R" REJILLA | ALUDEC INTERNO | Comprobación de soldaduras | ≥40 N por punto de soldadura | OK - NOK | EXCEL
|  |  | TL 52018-2015-10 - D | Arrancamiento lateral, Velocidad 50 mm/min | ≥40 N | OK - NOK | Valor de desprendimiento
| 2GJ853689A DPJ | ALETA TAOS IZQUIERDA | TL 52018-2015-10 - D | Arrancamiento lateral, Velocidad 50 mm/min | ≥40 N | OK - NOK | Valor de desprendimiento
|  |  | ALUDEC INTERNO | Comprobación de soldaduras | ≥40 N por punto de soldadura | OK - NOK | EXCEL
| 2GJ853688A DPJ | ALETA TAOS DERECHA | TL 52018-2015-10 - D | Arrancamiento lateral, Velocidad 50 mm/min | ≥40 N | OK - NOK | Valor de desprendimiento
|  |  | ALUDEC INTERNO | Comprobación de soldaduras | ≥40 N por punto de soldadura | OK - NOK | EXCEL
| 5H0853675C DPJ | Placa 4MOTION trasera | TL 52018-2015-10 - D | Arrancamiento lateral, Velocidad 50 mm/min | ≥40 N | OK - NOK | Valor de desprendimiento
|  |  | ALUDEC INTERNO | Comprobación de soldaduras | ≥40 N por punto de soldadura | OK - NOK | EXCEL
| 17A853679D | JETTA371 "GLI" REJILLA | TL 52018-2015-10 - D | 1.1 Estado de suministro | ≥14 N/cm2 | OK - NOK | EXCEL
|  |  | TL 52018-2015-10 - D | Arrancamiento lateral, Velocidad 50 mm/min | ≥40 N | OK - NOK | Valor de desprendimiento
| 17A853687L 2ZZ | JETTA371 "JETTA" | TL 52018-2015-10 - D | 1.1 Estado de suministro | ≥14 N/cm2 | OK - NOK | EXCEL
| 2GJ853687E 2ZZ | TAOS""" | TL 52018-2015-10 - D | 1.1 Estado de suministro | ≥14 N/cm2 | OK - NOK | EXCEL
| 57N853687B041 | VW TIGUAN336 "SE" NEGRO | TL 52018-2015-10 - D | 1.1 Estado de suministro | ≥14 N/cm3 | OK - NOK | EXCEL
| 57N853687A 041 | TIGUAN BLACK | TL 52018-2015-10 - D | 1.1 Estado de suministro | ≥14 N/cm4 | OK - NOK | EXCEL
| 2GJ853675A DPJ | 4-MOTION TAOS | TL 52018-2015-10 - D | 1.1 Estado de suministro | ≥14 N/cm4 | OK - NOK | EXCEL
| 17A853688R | VW PLACA SPORT VW371MX DCH | TL 52018-2015-10 - D | Arrancamiento lateral, Velocidad 50 mm/min | ≥40 N | OK - NOK | Valor de desprendimiento
|  |  | ALUDEC INTERNO | Comprobación de soldaduras | ≥40 N por punto de soldadura | OK - NOK | EXCEL
| 57N853688 DPJ | TIGUAN336 "R" REJILLA | TL 52018-2015-10 - D | Arrancamiento lateral, Velocidad 50 mm/min | ≥40 N | OK - NOK | Valor de desprendimiento
|  |  | ALUDEC INTERNO | Comprobación de soldaduras | ≥40 N por punto de soldadura | OK - NOK | EXCEL
| 57N853687 DPJ | SEL TURBO | TL 52018-2015-10 - D | 1.1 Estado de suministro | ≥14 N/cm4 | OK - NOK | EXCEL
|  |  | TL 52018-2015-10 - D | Arrancamiento lateral, Velocidad 50 mm/min | ≥40 N | OK - NOK | Valor de desprendimiento
|  |  | ALUDEC INTERNO | Comprobación de soldaduras | ≥40 N por punto de soldadura | OK - NOK | EXCEL
| 5NA853675AA 2ZZ | TSI 350 | TL 52018-2015-10 - D | 1.1 Estado de suministro | ≥14 N/cm2 | OK - NOK | EXCEL
| 17A853675L JZQ | VW JETTA371 "GLI" MONOG. | TL 52018-2015-10 - D | 1.1 Estado de suministro | ≥14 N/cm2 | OK - NOK | EXCEL
| 57N853688 DPJ | VW TIGUAN336 "R" REJILLA | TL 52018-2015-10 - D | Arrancamiento lateral, Velocidad 50 mm/min | ≥40 N | OK - NOK | Valor de desprendimiento
|  |  | ALUDEC INTERNO | Comprobación de soldaduras | ≥40 N por punto de soldadura | OK - NOK | EXCEL
| 17A853689H | VW PLACA SPORT VW371MX IZQ | TL 52018-2015-10 - D | Arrancamiento lateral, Velocidad 50 mm/min | ≥40 N | OK - NOK | Valor de desprendimiento
|  |  | ALUDEC INTERNO | Comprobación de soldaduras | ≥40 N por punto de soldadura | OK - NOK | EXCEL
| 2GJ853675C DPJ | VW BASE PLACA 4MOTION VW316MX TRASERA | TL 52018-2015-10 - D | Arrancamiento lateral, Velocidad 50 mm/min | ≥40 N | OK - NOK | Valor de desprendimiento
|  |  | ALUDEC INTERNO | Comprobación de soldaduras | ≥40 N por punto de soldadura | OK - NOK | EXCEL
| 2GJ853687B | VW SIGLA SEL TRASERA VW316MX | TL 52018-2015-10 - D | 1.1 Estado de suministro | ≥14 N/cm2 | OK - NOK | EXCEL
| 2GJ853688C DPJ | VW INSERTO EMB.LAT.TAOS ALA. DCH. VW316MX | TL 52018-2015-10 - D | Arrancamiento lateral, Velocidad 50 mm/min | ≥40 N | OK - NOK | Valor de desprendimiento
| 2GJ853689B DPJ | VW TAOS 316 EMBLEMA TAOS ALETA IZQUIERDA | TL 52018-2015-10 - D | Arrancamiento lateral, Velocidad 50 mm/min | ≥40 N | OK - NOK | Valor de desprendimiento
| 2GJ853687A | VW SIGLA SE TRASERA VW316MX | TL 52018-2015-10 - D | 1.1 Estado de suministro | ≥14 N/cm2 | OK - NOK | EXCEL
| 5NA853675R | VW TIGUAN 326 4 MOTION | TL 52018-2015-10 - D | Arrancamiento lateral, Velocidad 50 mm/min | ≥40 N | OK - NOK | Valor de desprendimiento
| 5NA853688J DPJ | VW INSERTO RLINE VW326MX ALETA DR. | TL 52018-2015-10 - D | Arrancamiento lateral, Velocidad 50 mm/min | ≥40 N | OK - NOK | Valor de desprendimiento
| 5NA853688H DPJ | VW INSERTO RLINE VW326MX ALETA IZQ. | TL 52018-2015-10 - D | Arrancamiento lateral, Velocidad 50 mm/min | ≥40 N | OK - NOK | Valor de desprendimiento
| 5NA853687E | VW PLACA ALLSPACE TRASERA VW326MX | TL 52018-2015-10 - D | Arrancamiento lateral, Velocidad 50 mm/min | ≥40 N | OK - NOK | Valor de desprendimiento
|  |  | ALUDEC INTERNO | Comprobación de soldaduras | ≥40 N por punto de soldadura | OK - NOK | EXCEL
| 57N853688-P | VW336MX INS. "RLINE" CQ2. | TL 52018-2015-10 - D | Arrancamiento lateral, Velocidad 50 mm/min | ≥40 N | OK - NOK | Valor de desprendimiento
| 17A853630B DPJ | JETTA371 "VW" EMBLEMA | ALUDEC INTERNO | Fuerza de presión de montaje | 100 N - 150 N | OK - NOK | Valor de clipado
BMW | 5A9D100-04 | BMW XDRIVE G45 | TL 52018-2015-10 - D | Arrancamiento lateral, Velocidad 50 mm/min | ≥40 N | OK - NOK | Valor de desprendimiento
|  |  | TL 52018-2015-10 - D | 1.1 Estado de suministro | ≥14 N/cm2 | OK - NOK | EXCEL
| 5B32955-04 | G45 "X330E" | TL 52018-2015-10 - D | Arrancamiento lateral, Velocidad 50 mm/min | ≥40 N | OK - NOK | Valor de desprendimiento
|  |  | TL 52018-2015-10 - D | 1.1 Estado de suministro | ≥14 N/cm2 | OK - NOK | EXCEL
| 5A4BAC8-04 | G45 "X3" | TL 52018-2015-10 - D | Arrancamiento lateral, Velocidad 50 mm/min | ≥40 N | OK - NOK | Valor de desprendimiento
|  |  | TL 52018-2015-10 - D | 1.1 Estado de suministro | ≥14 N/cm2 | OK - NOK | EXCEL
| 5B32952-04 | G45 "X330" | TL 52018-2015-10 - D | Arrancamiento lateral, Velocidad 50 mm/min | ≥40 N | OK - NOK | Valor de desprendimiento
|  |  | TL 52018-2015-10 - D | 1.1 Estado de suministro | ≥14 N/cm2 | OK - NOK | EXCEL
| 5B32954-04 | G45 "X340D" | TL 52018-2015-10 - D | Arrancamiento lateral, Velocidad 50 mm/min | ≥40 N | OK - NOK | Valor de desprendimiento
|  |  | TL 52018-2015-10 - D | 1.1 Estado de suministro | ≥14 N/cm2 | OK - NOK | EXCEL
| 5B32953-04 | G45 "X320D" | TL 52018-2015-10 - D | Arrancamiento lateral, Velocidad 50 mm/min | ≥40 N | OK - NOK | Valor de desprendimiento
|  |  | TL 52018-2015-10 - D | 1.1 Estado de suministro | ≥14 N/cm2 | OK - NOK | EXCEL
| 5A4BAD4-06 | G48 "X-DRIVE 30L" | TL 52018-2015-10 - D | Arrancamiento lateral, Velocidad 50 mm/min | ≥40 N | OK - NOK | Valor de desprendimiento
|  |  | TL 52018-2015-10 - D | 1.1 Estado de suministro | ≥14 N/cm2 | OK - NOK | EXCEL
| 5A35737-04 | G48 "X3" | TL 52018-2015-10 - D | Arrancamiento lateral, Velocidad 50 mm/min | ≥40 N | OK - NOK | Valor de desprendimiento
|  |  | TL 52018-2015-10 - D | 1.1 Estado de suministro | ≥14 N/cm2 | OK - NOK | EXCEL
| 5B32951-04 | G45 "X320" | TL 52018-2015-10 - D | Arrancamiento lateral, Velocidad 50 mm/min | ≥40 N | OK - NOK | Valor de desprendimiento
|  |  | TL 52018-2015-10 - D | 1.1 Estado de suministro | ≥14 N/cm2 | OK - NOK | EXCEL
| 5A4BAC9-04 | G45 "M50" | TL 52018-2015-10 - D | Arrancamiento lateral, Velocidad 50 mm/min | ≥40 N | OK - NOK | Valor de desprendimiento
|  |  | TL 52018-2015-10 - D | 1.1 Estado de suministro | ≥14 N/cm2 | OK - NOK | EXCEL
| 5A4BAD3-06 | G48 "X-DRIVE 25L" | TL 52018-2015-10 - D | Arrancamiento lateral, Velocidad 50 mm/min | ≥40 N | OK - NOK | Valor de desprendimiento
|  |  | TL 52018-2015-10 - D | 1.1 Estado de suministro | ≥14 N/cm2 | OK - NOK | EXCEL
| 5A4BAD2-03 | G48 "BBA" CHINO | TL 52018-2015-10 - D | Arrancamiento lateral, Velocidad 50 mm/min | ≥40 N | OK - NOK | Valor de desprendimiento
|  |  | TL 52018-2015-10 - D | 1.1 Estado de suministro | ≥14 N/cm2 | OK - NOK | EXCEL
| 5A4BAD2-03 | G48 "BBA" CHINO | TL 52018-2015-10 - D | Arrancamiento lateral, Velocidad 50 mm/min | ≥40 N | OK - NOK | Valor de desprendimiento
|  |  | TL 52018-2015-10 - D | 1.1 Estado de suministro | ≥14 N/cm2 | OK - NOK | EXCEL
FORD | SL1BS16702DA | PLATINUM TR CRM | WSS-M11P65-A | PLUCK ADHESION (FLTM BU 112-02, Method E) 20' | Desprendimiento de doble cara igual o mayor a 450 Kpa | OK - NOK | EXCEL
| SL1BS402A17AA | KING RANCH PRTA | ALUDEC INTERNO | Comprobación de soldaduras | ≥40 N por punto de soldadura | OK - NOK | EXCEL
|  |  | WSS-M11P65-A | PLUCK ADHESION (FLTM BU 112-02, Method E) 20' | Desprendimiento de doble cara igual o mayor a 450 Kpa | OK - NOK | EXCEL
| SL1BS16702AA | ACTIVE TRASERO | WSS-M11P65-A | PLUCK ADHESION (FLTM BU 112-02, Method E) 20' | Desprendimiento de doble cara igual o mayor a 450 Kpa | OK - NOK | EXCEL
| SL1BS402A17BA | KING RANCH TRAS | ALUDEC INTERNO | Comprobación de soldaduras | ≥40 N por punto de soldadura | OK - NOK | EXCEL
|  |  | WSS-M11P65-A | PLUCK ADHESION (FLTM BU 112-02, Method E) 20' | Desprendimiento de doble cara igual o mayor a 450 Kpa | OK - NOK | EXCEL
| SL1BS43156AA | EXPEDITION TRS CRM | WSS-M11P65-A | PLUCK ADHESION (FLTM BU 112-02, Method E) 20' | Desprendimiento de doble cara igual o mayor a 450 Kpa | OK - NOK | EXCEL
| SL1BS20978AB | PLATINUM PUERTA | WSS-M11P65-A | PLUCK ADHESION (FLTM BU 112-02, Method E) 20' | Desprendimiento de doble cara igual o mayor a 450 Kpa | OK - NOK | EXCEL
| SL1BS42528AC | EXPEDITION DEL BLK | WSS-M11P65-A | PLUCK ADHESION (FLTM BU 112-02, Method E) 20' | Desprendimiento de doble cara igual o mayor a 450 Kpa | OK - NOK | EXCEL
| SL1BS16702CA | PLATINUM TR BLK | WSS-M11P65-A | PLUCK ADHESION (FLTM BU 112-02, Method E) 20' | Desprendimiento de doble cara igual o mayor a 450 Kpa | OK - NOK | EXCEL
| SL1BT43156AA | MAX CROMO TRAS | WSS-M11P65-A | PLUCK ADHESION (FLTM BU 112-02, Method E) 20' | Desprendimiento de doble cara igual o mayor a 450 Kpa | OK - NOK | EXCEL
| SL1BS43156CB | EXPEDITION TRS BITONO | WSS-M11P65-A | PLUCK ADHESION (FLTM BU 112-02, Method E) 20' | Desprendimiento de doble cara igual o mayor a 450 Kpa | OK - NOK | EXCEL
|  |  | ALUDEC INTERNO | Comprobación de soldaduras | ≥40 N por punto de soldadura | OK - NOK | EXCEL
| RU5A402A16VEC | FORD - OVALO 240mm REAR Black P702 MCA
| RU5A402A16VCC | FORD Ovalo
| SL1BS43156BA | EXPEDITION TRS BLK | WSS-M11P65-A | PLUCK ADHESION (FLTM BU 112-02, Method E) 20' | Desprendimiento de doble cara igual o mayor a 450 Kpa | OK - NOK | EXCEL
| SL1BS43156CB | FORD U717 EXPEDITION TRS BIT | WSS-M11P65-A | PLUCK ADHESION (FLTM BU 112-02, Method E) 20' | Desprendimiento de doble cara igual o mayor a 450 Kpa | OK - NOK | EXCEL
| SL1BS42528BC | EXPEDITION DEL CRM | WSS-M11P65-A | PLUCK ADHESION (FLTM BU 112-02, Method E) 20' | Desprendimiento de doble cara igual o mayor a 450 Kpa | OK - NOK | EXCEL
SMP | 8MA853736B | AUDI AU436 "SQ5" S PLACA | ALUDEC INTERNO | Arrancamiento soldadura | ≥ 130 N | OK - NOK | N/A