## BMW
ALUDEC Automocion |  |  |  | Reporte de Espesores / Thickness Report
Código: FM-15-01-04 |  |  | Versión: 3 |  | Vigente a partir de: 01/09/2025 |  |  | Proxima revisión : 01/09/2026 |  |  |  | Sustituye a: N/A | [6 empty] | Pagina: 1 de 1
Monitoreo de espesores, diferencia de potencial y microporos / Monitoring of thickness, Differential of potential and Micropores
Monitoreo de pruebas / Monitoring of test
Para la prueba se deben seleccionar piezas baja densidad de corriente./ For the test its necessary select HDC and LDC Pieces
|  | Cliente/ Customer: BMW |  |  |  |  | Consultar el mapa de muestreo./ Verify Bar Map
Norma/ Norm: GS97017:2023-03
No. | Número de Parte / Number of the part | Nombre de la Parte / Name of the part | Fecha de prueba / Date of the test | Numero de piezas/ Number of pieces | Producción / Production |  |  | Medición de espesores/ Thicknes measurement | [5 empty] | MP / MC | Diferencia de Potencial/ Potential Differential |  | RATIO cooper to total niquel | Aceptado (PASS)/ Rechazado (FAIL) | Comentarios / Comments
[8 empty] | Cr | MP Ni | Br Ni | SB Ni | Ni T | Cu | poros/cm2 | Mp - Br | Br - SB
[5 empty] | Fecha/ Date | Barra / Bar | OF | µm |  |  |  |  | µm | crack/cm | mV |  |  |  |  | Realizo / Performance
Especificación / SPECS:
[8 empty] | 0.3-0.8 | N/E | ≥ 5 | ≥ 5 | ≥15 | ≥25 | ≥ 10 000 | ≥20 | ≥120 | ≥ 1,7:1
1 | 9851404-01-C1 | BMW G45/48 "L" CROMO CQ4 | 2025-06-27 | TA1 | 2025-06-26 | 24 | 2517600058 | 0.28 | * | * | * | 7 | 17 | * | * | * | 2.428571 | FAIL |  | ANAKAREN D.
|  |  |  | FA41 |  |  |  | 1 | 1.21 | 3.73 | 2.55 | 6.3 | 16.4 | * | 42 | 167 | 2.603175 | FAIL |  | ANAKAREN D.
2 | 5A4BAC8-04-C | BMW G45 SIGLA "M50" CROMO | 2025-06-27 | TA4 | 2025-06-26 | 35 | 2517600054 | 0.3 | 1.33 | 6.01 | 6.01 | 15.1 | 37.7 | 10000 | 27 | 182 | 2.496689 | FAIL |  | ANAKAREN D.
|  |  |  | FB27 |  |  |  | 0.72 | * | * | * | 16.7 | 23 | * | * | * | 1.377246 | FAIL |  | ANAKAREN D.
A

## TOYOTA
ALUDEC Automocion |  |  |  | Reporte de Espesores / Thickness Report
Código: FM-15-01-04 |  |  | Versión: 3 |  | Vigente a partir de: 01/09/2025 |  |  | Proxima revisión : 01/09/2026 |  |  |  | Sustituye a: N/A | [7 empty] | Pagina: 1 de 1
Monitoreo de espesores, diferencia de potencial y microporos / Monitoring of thickness, Differential of potential and Micropores
Monitoreo de pruebas / Monitoring of test
Para la prueba se deben seleccionar piezas baja densidad de corriente./ For the test its necessary select HDC and LDC Pieces
|  | Cliente/ Customer: TOYOTA |  |  |  |  | Consultar el mapa de muestreo./ Verify Bar Map
Norma/ Norm: TSH6504G-S (method C)
No. | Número de Parte / Number of the part | Nombre de la Parte / Name of the part | Fecha de prueba / Date of the test | Numero de piezas/ Number of pieces | Producción / Production |  |  | Medición de espesores/ Thicknes measurement | [5 empty] | Conteo de poros / Micropore count | Diferencia de Potencial/ Potential Differential |  | Ductilidad / Ductility |  | Aceptado (PASS)/ Rechazado (FAIL) | Comentarios / Comments
[8 empty] | Cr | MP Ni | Br Ni | SB Ni | Ni T | Cu |  | Mp - Br | Br - SB | BR Ni | SB Ni
[5 empty] | Fecha/ Date | Barra / Bar | OF | µm | [5 empty] | poros/cm2 | mV | [5 empty] | Realizo / Performance
Especificación / SPECS:
[8 empty] | ≥ 0.2 | N/E | N/E | ≥ 50% Total Ni | ≥25 | ≥25 | ≥ 2 000 | ≥20 | ≥100 | ≥0.1 | ≥0.4
1 | 7542804010-C | TOYOTA 920B TACOMA LH CHROME (4417) | 2025-07-14 | FB1 | 2025-07-14 | 5 | 2519500001 | 0.13 | 2.57 | 7.6 | 12.1 | 22.4 | 24.3 | 28700 | 11 | 140 | 0.09 | 0.3 | FAIL |  | OSCAR P.
|  |  |  | TC31 |  |  |  | 0.11 | * | * | * | 23.3 | 29.9 | * | * | * | 0.3 | 0.5 | FAIL |  | OSCAR P.
2 | 7542804030-C | TOYOTA 920B TACOMA RH CHROME (4484) | 2025-07-16 | FC40 | 2025-07-15 | 5 | 2519500055 | 0.48 | * | * | * | 27.2 | 33 | * | * | * | * | * | FAIL |  | VERONICA G.
|  |  |  | TA2 |  |  |  | 0.46 | 1.57 | 11.63 | 13.92 | 26 | 28 | 26000 | 54 | 207 | * | * | FAIL |  | VERONICA G.
A

## DAIMLER
ALUDEC Automocion |  |  |  | Reporte de Espesores / Thickness Report
Código: FM-15-01-04 |  |  | Versión: 3 |  | Vigente a partir de: 01/09/2025 |  |  | Proxima revisión : 01/09/2026 |  |  |  | Sustituye a: N/A | [5 empty] | Pagina: 1 de 1
Monitoreo de espesores, diferencia de potencial y microporos / Monitoring of thickness, Differential of potential and Micropores
Monitoreo de pruebas / Monitoring of test
Para la prueba se deben seleccionar piezas baja densidad de corriente./ For the test its necessary select HDC and LDC Pieces
|  | Cliente/ Customer: DAIMLER |  |  |  |  | Consultar el mapa de muestreo./ Verify Bar Map
Norma/ Norm: 49-00039-001
No. | Número de Parte / Number of the part | Nombre de la Parte / Name of the part | Fecha de prueba / Date of the test | Numero de piezas/ Number of pieces | Producción / Production |  |  | Medición de espesores/ Thicknes measurement | [5 empty] | MP / MC | Diferencia de Potencial/ Potential Differential |  | Aceptado (PASS)/ Rechazado (FAIL) | Comentarios / Comments
[8 empty] | Cr | MP Ni | Br Ni | SB Ni | Ni T | Cu | poros/cm2 | Mp - Br | Br - SB
[5 empty] | Fecha/ Date | Barra / Bar | OF | µm |  |  |  |  | µm | crack/cm | mV |  |  |  | Realizo / Performance
Especificación / SPECS:
[8 empty] | ≥ 0.254 | N/E | ≥ 7.62 | ≥ 12.7 | ≥20.32 | ≥15.24 | 10 000(MIN) - 124,000 (MAX) | ≥N/E | ≥N/E
1 | 2276841000-CP | DTNA FREIGHTLINER CC CHROME PASS. (5027) | 2025-08-06 | FC1 | 2025-08-05 | 20 | 2521700025 | 0.49 | * | * | * | 38.1 | 44.7 | * | * | * | PASS |  | ANAKAREN D.
|  |  |  | TB19 |  |  |  | 0.47 | 1.95 | 10.4 | 14.34 | 30.7 | 31.1 | 10500 | 19 | 101 | PASS |  | ANAKAREN D.
2
A

## NAVISTAR
ALUDEC Automocion |  |  |  | Reporte de Espesores / Thickness Report
Código: FM-15-01-04 |  |  | Versión: 3 |  | Vigente a partir de: 01/09/2025 |  |  | Proxima revisión : 01/09/2026 |  |  |  | Sustituye a: N/A | [5 empty] | Pagina: 1 de 1
Monitoreo de espesores, diferencia de potencial y microporos / Monitoring of thickness, Differential of potential and Micropores
Monitoreo de pruebas / Monitoring of test
Para la prueba se deben seleccionar piezas baja densidad de corriente./ For the test its necessary select HDC and LDC Pieces
|  | Cliente/ Customer: NAVISTAR |  |  |  |  | Consultar el mapa de muestreo./ Verify Bar Map
Norma/ Norm: MPAPS G-7051
No. | Número de Parte / Number of the part | Nombre de la Parte / Name of the part | Fecha de prueba / Date of the test | Numero de piezas/ Number of pieces | Producción / Production |  |  | Medición de espesores/ Thicknes measurement | [5 empty] | MP / MC | Diferencia de Potencial/ Potential Differential |  | Aceptado (PASS)/ Rechazado (FAIL) | Comentarios / Comments
[8 empty] | Cr | MP Ni | Br Ni | SB Ni | Ni T | Cu | poros/cm2 | Mp - Br | Br - SB
[5 empty] | Fecha/ Date | Barra / Bar | OF | µm |  |  |  |  | µm | crack/cm | mV |  |  |  | Realizo / Performance
Especificación / SPECS:
[8 empty] | ≥ 0.254 | N/E | ≥ 8 | ≥ 10 | ≥20 | ≥20 | ≥ 10 000 | ≥N/E | ≥N/E
1 | 4279332C1B-C | NAVISTAR E79 IC BUS HOOD BASE CHROME (5122B) | 2025-08-07 | FB13 | 06/082025 | 8 | 2521600136 | 0.49 | 1.01 | 9.94 | 13.16 | 26.8 | 28.6 | 21500 | 23 | 204 | PASS |  | ANAKAREN D.
|  |  |  | TC25 |  |  |  | 0.44 | * | * | * | 26.9 | 28.2 | * | * | * | PASS |  | ANAKAREN D.
2
A

## KENWORTH
ALUDEC Automocion |  |  |  | Reporte de Espesores / Thickness Report
Código: FM-15-01-04 |  |  | Versión: 3 |  | Vigente a partir de: 01/09/2025 |  |  | Proxima revisión : 01/09/2026 |  |  |  | Sustituye a: N/A | [5 empty] | Pagina: 1 de 1
Monitoreo de espesores, diferencia de potencial y microporos / Monitoring of thickness, Differential of potential and Micropores
Monitoreo de pruebas / Monitoring of test
Para la prueba se deben seleccionar piezas baja densidad de corriente./ For the test its necessary select HDC and LDC Pieces
|  | Cliente/ Customer: KENWORTH |  |  |  |  | Consultar el mapa de muestreo./ Verify Bar Map
Norma/ Norm: CMT0180 class 2
No. | Número de Parte / Number of the part | Nombre de la Parte / Name of the part | Fecha de prueba / Date of the test | Numero de piezas/ Number of pieces | Producción / Production |  |  | Medición de espesores/ Thicknes measurement | [5 empty] | MP / MC | Diferencia de Potencial/ Potential Differential |  | Aceptado (PASS)/ Rechazado (FAIL) | Comentarios / Comments
[8 empty] | Cr | MP Ni | Br Ni | SB Ni | Ni T | Cu | poros/cm2 | Mp - Br | Br - SB
[5 empty] | Fecha/ Date | Barra / Bar | OF | µm |  |  |  |  | µm | crack/cm | mV |  |  |  | Realizo / Performance
Especificación / SPECS:
[8 empty] | ≥0.25 | N/E | N/E | N/E | ≥30 | ≥15 | ≥ 10 000 | 15 - 35 | 100 - 200
1 | R531077-C | KENWORTH R53 "KENWORTH" CHROME (5248) | 2025-08-07 | FD5 | 2025-08-06 | 11 | 2521700119 | 0.42 | * | * | * | 21.9 | 22.4 | * | * | * | FAIL |  | EDGAR R.
|  |  |  | TC2 |  |  |  | 0.4 | 1.01 | 7.69 | 7.7 | 17.4 | 22.7 | 28300 | 62 | 190 | FAIL |  | EDGAR R.
A

## STELLANTIS(PS8810)
ALUDEC Automocion |  |  |  | Reporte de Espesores / Thickness Report
Código: FM-15-01-04 |  |  | Versión: 3 |  | Vigente a partir de: 01/09/2025 |  |  | Proxima revisión : 01/09/2026 |  |  |  | Sustituye a: N/A | [5 empty] | Pagina: 1 de 1
Monitoreo de espesores, diferencia de potencial y microporos / Monitoring of thickness, Differential of potential and Micropores
Monitoreo de pruebas / Monitoring of test
Para la prueba se deben seleccionar piezas baja densidad de corriente./ For the test its necessary select HDC and LDC Pieces
|  | Cliente/ Customer: CHRYSLER |  |  |  |  | Consultar el mapa de muestreo./ Verify Bar Map
Norma/ Norm: PS8810 METHOD 1
No. | Número de Parte / Number of the part | Nombre de la Parte / Name of the part | Fecha de prueba / Date of the test | Numero de piezas/ Number of pieces | Producción / Production |  |  | Medición de espesores/ Thicknes measurement | [5 empty] | MP / MC | Diferencia de Potencial/ Potential Differential |  | Aceptado (PASS)/ Rechazado (FAIL) | Comentarios / Comments
[8 empty] | Cr | MP Ni | Br Ni | SB Ni | Ni T | Cu | poros/cm2 | Mp - Br | Br - SB
[5 empty] | Fecha/ Date | Barra / Bar | OF | µm |  |  |  |  | µm | crack/cm | mV |  |  |  | Realizo / Performance
Especificación / SPECS:
[8 empty] | ≥0.25 | N/E | ≥ 8 | ≥ 13 | ≥21 | ≥15.24 | ≥ N/E | 10 - 60 | 110 - 200
1 | 68325386AAP1I-C | Stellantis DODGE WD "DODGE" SONIC LETTERS CHROME (5377I) | 2025-08-19 | TC2 | 2025-08-18 | 6 | 2523000029 | 0.23 | * | * | * | 26.9 | 29.4 | * | * | * | FAIL |  | VERONICA G.
|  |  |  | FB43 |  |  |  | 0.22 | 1.33 | 8.46 | 11.34 | 23.4 | 27.5 | 18300 | 75 | 104 | FAIL |  | VERONICA G.
A

## STELLANTIS(PS50014)
ALUDEC Automocion |  |  |  | Reporte de Espesores / Thickness Report
Código: FM-15-01-04 |  |  | Versión: 3 |  | Vigente a partir de: 01/09/2025 |  |  | Proxima revisión : 01/09/2026 |  |  |  | Sustituye a: N/A | [7 empty] | Pagina: 1 de 1
Monitoreo de espesores, diferencia de potencial y microporos / Monitoring of thickness, Differential of potential and Micropores
Monitoreo de pruebas / Monitoring of test
Para la prueba se deben seleccionar piezas baja densidad de corriente./ For the test its necessary select HDC and LDC Pieces
|  | Cliente/ Customer: CHRYSLER |  |  |  |  | Consultar el mapa de muestreo./ Verify Bar Map
Norma/ Norm: PS50014
No. | Número de Parte / Number of the part | Nombre de la Parte / Name of the part | Fecha de prueba / Date of the test | Numero de piezas/ Number of pieces | Producción / Production |  |  | Medición de espesores/ Thicknes measurement | [7 empty] | MP / MC | Diferencia de Potencial/ Potential Differential |  | Aceptado (PASS)/ Rechazado (FAIL) | Comentarios / Comments
[8 empty] | Cr | MP Ni | Br Ni | SB Ni | Ni T | %SB | Cu | RATIO | poros/cm2 | Mp - Br | Br - SB
[5 empty] | Fecha/ Date | Barra / Bar | OF | µm | [5 empty] | µm |  | crack/cm | mV |  |  |  | Realizo / Performance
Especificación / SPECS:
[8 empty] | ≥0.25 | N/E | ≥ 8 | ≥ 13 | ≥21 | 60-80 | ≥21 | ≥1 | ≥ 10,000 | ≥30 | 110 - 200
1 | 68325386AAP1I-C | Stellantis DODGE WD "DODGE" SONIC LETTERS CHROME (5377I) | 2025-08-19 | TC2 | 2025-08-18 | 6 | 2523000029 | 0.23 | * | * | * | 26.9 | * | 29.4 |  | * | * | * | FAIL |  | VERONICA G.
|  |  |  | FB43 |  |  |  | 0.22 | 1.33 | 8.46 | 11.34 | 23.4 | 53.66777 | 27.5 | 1.175214 | 18300 | 75 | 104 | FAIL |  | VERONICA G.
A

## STELLANTIS(PS50065)
ALUDEC Automocion |  |  |  | Reporte de Espesores / Thickness Report
Código: FM-15-01-04 |  |  | Versión: 3 |  | Vigente a partir de: 01/09/2025 |  |  | Proxima revisión : 01/09/2026 |  |  |  | Sustituye a: N/A | [7 empty] | Pagina: 1 de 1
Monitoreo de espesores, diferencia de potencial y microporos / Monitoring of thickness, Differential of potential and Micropores
Monitoreo de pruebas / Monitoring of test
Para la prueba se deben seleccionar piezas baja densidad de corriente./ For the test its necessary select HDC and LDC Pieces
|  | Cliente/ Customer: STELLANTIS |  |  |  |  | Consultar el mapa de muestreo./ Verify Bar Map
Norma/ Norm: PS50065 Method 1
No. | Número de Parte / Number of the part | Nombre de la Parte / Name of the part | Fecha de prueba / Date of the test | Numero de piezas/ Number of pieces | Producción / Production |  |  | Medición de espesores/ Thicknes measurement | [7 empty] | MP / MC | Diferencia de Potencial/ Potential Differential |  | Aceptado (PASS)/ Rechazado (FAIL) | Comentarios / Comments
[8 empty] | Cr | MP Ni | Br Ni | SB Ni | Ni T | %SB | Cu | RATIO | poros/cm2 | Mp - Br | Br - SB
[5 empty] | Fecha/ Date | Barra / Bar | OF | µm | [5 empty] | µm |  | crack/cm | mV |  |  |  | Realizo / Performance
Especificación / SPECS:
[8 empty] | 0.25 - 0.60 | ≥ 1.5 | ≥ 9 | ≥ 9 | ≥19.5 | ≥50 | ≥25 | ≥1.2 | ≥ 10,000 | 10 - 90 | 110 - 200
1 | 68325386AAP1I-C | Stellantis DODGE WD "DODGE" SONIC LETTERS CHROME (5377I) | 2025-08-19 | TC2 | 2025-08-18 | 6 | 2523000029 | 0.23 | * | * | * | 26.9 | * | 29.4 |  | * | * | * | FAIL |  | VERONICA G.
|  |  |  | FB43 |  |  |  | 0.22 | 1.33 | 8.46 | 11.34 | 23.4 | 53.66777 | 27.5 | 1.175214 | 18300 | 75 | 104 | FAIL |  | VERONICA G.
A

## VW
ALUDEC Automocion |  |  |  | Reporte de Espesores / Thickness Report
Código: FM-15-01-04 |  |  | Versión: 3 |  | Vigente a partir de: 01/09/2025 |  |  | Proxima revisión : 01/09/2026 |  |  |  | Sustituye a: N/A | [5 empty] | Pagina: 1 de 1
Monitoreo de espesores, diferencia de potencial y microporos / Monitoring of thickness, Differential of potential and Micropores
Monitoreo de pruebas / Monitoring of test
Para la prueba se deben seleccionar piezas baja densidad de corriente./ For the test its necessary select HDC and LDC Pieces
|  | Cliente/ Customer: VW |  |  |  |  | Consultar el mapa de muestreo./ Verify Bar Map
Norma/ Norm: TL 528-D:2021-02
No. | Número de Parte / Number of the part | Nombre de la Parte / Name of the part | Fecha de prueba / Date of the test | Numero de piezas/ Number of pieces | Producción / Production |  |  | Medición de espesores/ Thicknes measurement | [5 empty] | MP / MC | Diferencia de Potencial/ Potential Differential |  | Aceptado (PASS)/ Rechazado (FAIL) | Comentarios / Comments
[8 empty] | Cr | MP Ni | Br Ni | SB Ni | Ni T | Cu | poros/cm2 | Mp - Br | Br - SB
[5 empty] | Fecha/ Date | Barra / Bar | OF | µm |  |  |  |  | µm | crack/cm | mV |  |  |  | Realizo / Performance
Especificación / SPECS:
[8 empty] | 0.2-0.5 | ≥1.5 | ≥7.5 | ≥ 7.5 | ≥16.5 | ≥25 | ≥ 8 000 | ≥20 | ≥100
1 | 2GJ853687E-C | VW MONOGRAMA TAOS VW316MX | 2025-08-18 | TA11 | 2025-08-18 | 3 | 2523000003 | 0.31 | * | * | * | 29.3 | 32.3 | * | * | * | PASS |  | ANAKAREN D.
|  |  |  | FC10 |  |  |  | 0.22 | 1.54 | 13.96 | 15.09 | 28.3 | 27.5 | 15200 | 26 | 104 | PASS |  | ANAKAREN D.
2 | 17A853687L-C | VW MONOG. JETTA VW371MX | 2025-08-19 | TB16 | 19.08-25 | 12 | 2517600054 | 0.31 | 1.55 | 7.6 | 8.02 | 16.6 | 31.1 | 30500 | 41 | 176 | PASS |  | ANAKAREN D.
|  |  |  | FA5 |  |  |  | 0.35 | * | * | * | 18.9 | 34.7 | * | * | * | PASS |  | ANAKAREN D.
A

## GMOK
ALUDEC Automocion |  |  |  | Reporte de Espesores / Thickness Report
Código: FM-15-01-04 |  |  | Versión: 3 |  | Vigente a partir de: 01/09/2025 |  |  | Proxima revisión : 01/09/2026 |  |  |  | Sustituye a: N/A | [5 empty] | Pagina: 1 de 1
Monitoreo de espesores, diferencia de potencial y microporos / Monitoring of thickness, Differential of potential and Micropores
Monitoreo de pruebas / Monitoring of test
Para la prueba se deben seleccionar piezas baja densidad de corriente./ For the test its necessary select HDC and LDC Pieces
|  | Cliente/ Customer: GM |  |  |  |  | Consultar el mapa de muestreo./ Verify Bar Map
Norma/ Norm: GMW14668
No. | Número de Parte / Number of the part | Nombre de la Parte / Name of the part | Fecha de prueba / Date of the test | Numero de piezas/ Number of pieces | Producción / Production |  |  | Medición de espesores/ Thicknes measurement | [5 empty] | MP / MC | Diferencia de Potencial/ Potential Differential |  | Aceptado (PASS)/ Rechazado (FAIL) | Comentarios / Comments
[8 empty] | Cr | MP Ni | Br Ni | SB Ni | Ni T | Cu | poros/cm2 | Mp - Br | Br - SB
[5 empty] | Fecha/ Date | Barra / Bar | OF | µm |  |  |  |  | µm | crack/cm | mV |  |  |  | Realizo / Performance
Especificación / SPECS:
[8 empty] | 0.15-0.50 | N/E | ≥ 20% - 50% | ≥ 50% - 80% | ≥20 | ≥20 | ≥ 10 000 | ≥20 - 90 | ≥100 - 200
1 | 85535093-C | GM T1SUV CADILLAC CREST 3.5" CHROME (5310) | 2025-08-19 | TA1 | 2025-08-18 | 17 | 2523000008 | 0.28 | 1.17 | 9.01 | 16.11 | 26.7 | 33.7 | * | 29 | 147 | FAIL |  | ANAKAREN D.
|  |  |  | FA41 |  |  |  | 0.3 | * | * | * | 26.5 | 29.4 | * | * | * | FAIL |  | ANAKAREN D.
2 | [7 empty] | 0.3 | 1.33 | 6.01 | 6.01 | 15.1 | 37.7 | 10000 | 27 | 182 | FAIL |  | ANAKAREN D.
[8 empty] | 0.72 | * | * | * | 16.7 | 23 | * | * | * | FAIL |  | ANAKAREN D.
A

## TESLAOK
ALUDEC Automocion |  |  |  | Reporte de Espesores / Thickness Report
Código: FM-15-01-04 |  |  | Versión: 3 |  | Vigente a partir de: 01/09/2025 |  |  | Proxima revisión : 01/09/2026 |  |  |  | Sustituye a: N/A | [5 empty] | Pagina: 1 de 1
Monitoreo de espesores, diferencia de potencial y microporos / Monitoring of thickness, Differential of potential and Micropores
Monitoreo de pruebas / Monitoring of test
Para la prueba se deben seleccionar piezas baja densidad de corriente./ For the test its necessary select HDC and LDC Pieces
|  | Cliente/ Customer: TESLA |  |  |  |  | Consultar el mapa de muestreo./ Verify Bar Map
Norma/ Norm: TM-0008F-M
No. | Número de Parte / Number of the part | Nombre de la Parte / Name of the part | Fecha de prueba / Date of the test | Numero de piezas/ Number of pieces | Producción / Production |  |  | Medición de espesores/ Thicknes measurement | [5 empty] | MP / MC | Diferencia de Potencial/ Potential Differential |  | Aceptado (PASS)/ Rechazado (FAIL) | Comentarios / Comments
[8 empty] | Cr | MP Ni | Br Ni | SB Ni | Ni T | Cu | poros/cm2 | Mp - Br | Br - SB
[5 empty] | Fecha/ Date | Barra / Bar | OF | µm |  |  |  |  | µm | crack/cm | mV |  |  |  | Realizo / Performance
Especificación / SPECS:
[8 empty] | 0.30-0.50 | N/E | ≥ 8 | ≥ 12 | ≥20 | ≥15 | ≥ 10 000 | ≥20 - 40 | ≥120 - 200
1
A

## VOLVOOK
ALUDEC Automocion |  |  |  | Reporte de Espesores / Thickness Report
Código: FM-15-01-04 |  |  | Versión: 3 |  | Vigente a partir de: 01/09/2025 |  |  | Proxima revisión : 01/09/2026 |  |  |  | Sustituye a: N/A | [5 empty] | Pagina: 1 de 1
Monitoreo de espesores, diferencia de potencial y microporos / Monitoring of thickness, Differential of potential and Micropores
Monitoreo de pruebas / Monitoring of test
Para la prueba se deben seleccionar piezas baja densidad de corriente./ For the test its necessary select HDC and LDC Pieces
|  | Cliente/ Customer: VOLVO |  |  |  |  | Consultar el mapa de muestreo./ Verify Bar Map
Norma/ Norm: STD 5732
No. | Número de Parte / Number of the part | Nombre de la Parte / Name of the part | Fecha de prueba / Date of the test | Numero de piezas/ Number of pieces | Producción / Production |  |  | Medición de espesores/ Thicknes measurement | [5 empty] | MP / MC | Diferencia de Potencial/ Potential Differential |  | Aceptado (PASS)/ Rechazado (FAIL) | Comentarios / Comments
[8 empty] | Cr | MP Ni | Br Ni | SB Ni | Ni T | Cu | poros/cm2 | Mp - Br | Br - SB
[5 empty] | Fecha/ Date | Barra / Bar | OF | µm |  |  |  |  | µm | crack/cm | mV |  |  |  | Realizo / Performance
Especificación / SPECS:
[8 empty] | 0.3 | N/E | N/E | N/E | ≥20 | ≥15 | N/E | N/E | N/E
A

## EZGOOK
ALUDEC Automocion |  |  |  | Reporte de Espesores / Thickness Report
Código: FM-15-01-04 |  |  | Versión: 3 |  | Vigente a partir de: 01/09/2025 |  |  | Proxima revisión : 01/09/2026 |  |  |  | Sustituye a: N/A | [5 empty] | Pagina: 1 de 1
Monitoreo de espesores, diferencia de potencial y microporos / Monitoring of thickness, Differential of potential and Micropores
Monitoreo de pruebas / Monitoring of test
Para la prueba se deben seleccionar piezas baja densidad de corriente./ For the test its necessary select HDC and LDC Pieces
|  | Cliente/ Customer: TEXTRON |  |  |  |  | Consultar el mapa de muestreo./ Verify Bar Map
Norma/ Norm: GS-726-154
No. | Número de Parte / Number of the part | Nombre de la Parte / Name of the part | Fecha de prueba / Date of the test | Numero de piezas/ Number of pieces | Producción / Production |  |  | Medición de espesores/ Thicknes measurement | [5 empty] | MP / MC | Diferencia de Potencial/ Potential Differential |  | Aceptado (PASS)/ Rechazado (FAIL) | Comentarios / Comments
[8 empty] | Cr | MP Ni | Br Ni | SB Ni | Ni T | Cu | poros/cm2 | Mp - Br | Br - SB
[5 empty] | Fecha/ Date | Barra / Bar | OF | µm |  |  |  |  | µm | crack/cm | mV |  |  |  | Realizo / Performance
Especificación / SPECS:
[8 empty] | 0.2 | 1 | 8 | 13 | 21 | 20 | N/E | 10.-90 | 110-200
A

## FORDOK
ALUDEC Automocion |  |  |  | Reporte de Espesores / Thickness Report
Código: FM-15-01-04 |  |  | Versión: 3 |  | Vigente a partir de: 01/09/2025 |  |  | Proxima revisión : 01/09/2026 |  |  |  | Sustituye a: N/A | [5 empty] | Pagina: 1 de 1
Monitoreo de espesores, diferencia de potencial y microporos / Monitoring of thickness, Differential of potential and Micropores
Monitoreo de pruebas / Monitoring of test
Para la prueba se deben seleccionar piezas baja densidad de corriente./ For the test its necessary select HDC and LDC Pieces
|  | Cliente/ Customer: FORD |  |  |  |  | Consultar el mapa de muestreo./ Verify Bar Map
Norma/ Norm: WSB-M1P83-B1
No. | Número de Parte / Number of the part | Nombre de la Parte / Name of the part | Fecha de prueba / Date of the test | Numero de piezas/ Number of pieces | Producción / Production |  |  | Medición de espesores/ Thicknes measurement | [5 empty] | MP / MC | Diferencia de Potencial/ Potential Differential |  | Aceptado (PASS)/ Rechazado (FAIL) | Comentarios / Comments
[8 empty] | Cr | MP Ni | Br Ni | SB Ni | Ni T | Cu | poros/cm2 | Mp - Br | Br - SB
[5 empty] | Fecha/ Date | Barra / Bar | OF | µm |  |  |  |  | µm | crack/cm | mV |  |  |  | Realizo / Performance
Especificación / SPECS:
[8 empty] | N/E | 0.18 | 6 | 15 | 21 | 18 | 10000 | 20 | 100
A